## Sheet1
催化剂_ID | 催化剂_ID.1 | 催化剂类型 | 掺杂金属 | O2解离能垒TS2 | 1个氧缺陷表面 O2吸附能 | CO氧化能垒TS1 | M1-O1 sub键长 次表面氧1(Å) | M1-O1键长 表面氧1(Å) | M1-O2 sub键长 次表面氧2(Å) | M1-O2键长 表面氧2(Å) | M1-O3 sub键长 次表面氧3(Å) | M1-O3键长 表面氧3(Å) | M1-Osec键长 下（第二）层氧(Å) | M1价电子数(无单位) | M1体积模量(Gpa) | M1原子序数(无单位) | M1原子极化率(×10⁻²⁵ cm³) | M1原子质量(u) | M1周期数(无单位) | M1密度(kg/m3) | M1布氏硬度(Mpa) | M1族数(无单位) | M1沸点(℃) | M1热导率(W/Mk) | M1熔点(℃) | M1电子亲和能(kJ/mol) | M1电导率(MS/m) | M1的Bader电荷(无单位) | M1的原子半径(pm) | M1的第一电离能(eV) | M1的第三电离能(eV) | M1的第二电离能(eV) | M1的鲍林电负性(无单位) | M1能量(eV) | M1配位数(无单位) | M2价电子数(无单位) | M2助剂吸附能(eV) | M2原子序数(无单位) | M2原子质量(u) | M2周期数(无单位) | M2族数(无单位) | M2电子亲和能(kJ/mol) | M2的Bader电荷(无单位) | M2的原子半径(pm) | M2的第一电离能(eV) | M2的鲍林电负性(无单位) | M2能量(eV) | M2配位数(无单位) | M掺杂/负载模型Ce Bader电荷(无单位) | M掺杂/负载模型Ce 带中心(eV) | M掺杂/负载模型Ce-O-M中氧 Bader电荷(无单位) | M掺杂/负载模型Ce-O-M中氧 带中心(eV) | M掺杂/负载模型金属助剂 Bader电荷(无单位) | M掺杂/负载模型金属助剂 带中心(eV) | M掺杂模型Ce-O-M中氧 Bader电荷(无单位) | Shannon离子半径 CeO2(pm) | Shannon离子半径 M1xOy(Å) | 完美表面 CO吸附能 | 掺杂金属助剂M1稳定能量参数(eV) | 掺杂金属稳定能量参数(eV) | 氧空位形成能(eV) | 金属助剂M1内聚能(eV) | 金属助剂M1结合能(eV) | 金属助剂内聚能(eV) | 金属助剂结合能(eV) | C3H6_ox_1个氧缺陷_C-C键解离反应热ΔE5 | C3H6_ox_1个氧缺陷_C-C键解离能垒TS5 | C3H6_ox_1个氧缺陷_CH2CO_C-C解离反应热ΔE7 | C3H6_ox_1个氧缺陷_CH2CO_C-C解离能垒TS7 | C3H6_ox_1个氧缺陷_CO2脱附能1 | C3H6_ox_1个氧缺陷_O2吸附能1 | C3H6_ox_1个氧缺陷_O2解离反应热ΔE4 | C3H6_ox_1个氧缺陷_O2解离能垒TS4 | C3H6_ox_2个氧缺陷_CH2_C-H解离反应热ΔE8 | C3H6_ox_2个氧缺陷_CH2_C-H解离能垒TS8 | C3H6_ox_2个氧缺陷_CH_C-H解离反应热ΔE9 | C3H6_ox_2个氧缺陷_CH_C-H解离能垒TS9 | C3H6_ox_2个氧缺陷_H2O脱附能2 | C3H6_ox_完美表面_C3H5脱氢反应热ΔE2 | C3H6_ox_完美表面_C3H5脱氢能垒TS2 | C3H6_ox_完美表面_C3H6吸附能 | C3H6_ox_完美表面_H*耦合反应热ΔE3 | C3H6_ox_完美表面_H*耦合能垒TS3 | C3H6_ox_完美表面_H2O脱附能1 | CO_ox_1个吸附氧_CO2脱附能2 | CO_ox_1个吸附氧_CO氧化反应热 | CO_ox_1个氧气吸附_CO2脱附能3 | CO_ox_1个氧气吸附_CO与吸附氧反应热 | CO_ox_1个氧气吸附_CO与晶格氧能垒TS3 | CO_ox_1个氧气吸附_CO吸附能 | CO_ox_1个氧缺陷_CO吸附能 | CO_ox_1个氧缺陷_O2吸附能 | CO_ox_1个氧缺陷_O2解离反应热 | CO_ox_1个氧缺陷_O2解离能垒TS2 | CO_ox_完美表面_CO2脱附能1 | CO_ox_完美表面_CO吸附能 | CO_ox_完美表面_CO氧化反应热 | CO_ox_完美表面_CO氧化能垒TS1 | NH3_SCR_H2O生成反应热 | NH3_SCR_H2O生成能垒TS5 | NH3_SCR_NH2NO偶联反应热 | NH3_SCR_NH2NO偶联能垒TS2 | NH3_SCR_NH2NO转NHNO反应热 | NH3_SCR_NH2NO转NHNO能垒TS3 | NH3_SCR_NH3吸附能 | NH3_SCR_NH3活化解离反应热 | NH3_SCR_NH3活化解离能垒TS1 | NH3_SCR_NHNO分解反应热 | NH3_SCR_NHNO分解能垒TS4-2 | NH3_SCR_NO吸附能 | NH3_SCR_O2吸附能
Pt-CeO2 | Pt-CeO2 | 单原子 | Pt |  |  |  | 2.105 | 2.16 | 2.105 | 2.159 | 2.105 | 2.159 | 2.899 | 4 | 230 | 78 | 44 | 195.084 | 6 | 21450 | 392 | 3 | 3825 | 72 | 1768.3 | 205.3 | 9.4 |  | 135 | 9.02 | 21.56 | 18.56 | 2.28 |  | 6 | [15 empty] | 1.12 | -1.659 | -1.34 | -2.3 |  |  | 0.625 |  |  | -5.25 | 2.236 |  |  | -5.84 | -11.09 | -1.25 | 1.51 | 0.85 | 0.93 | 1.46 | -2.13 | -2.53 | 0.27 | -1.44 | 1.22 | -0.24 | 1.22 | 1.04 | 1.4 | 1.52 | 0.4733 | 0.21 | 1.06 | 1.36 | 0.1 | -4.02 | 0.33 | -2.93 | 0.65 | -0.21 | -0.91 | -3.2 | 1.11 | 2 | 0.32 | -0.34 | -1.52 | 0.3 | [6 empty] | -1.825435 | 0.1242 | 0.18 |  |  | -1.691236 | -0.1356047
Pd-CeO2 | Pd-CeO2 | 单原子 | Pd |  |  |  | 2.124 | 2.19 | 2.124 | 2.189 | 2.122 | 2.189 | 2.848 | 2 | 180 | 46 | 26 | 106.42 | 5 | 12023 | 37.3 | 3 | 2963 | 72 | 1554.9 | 53.7 | 10 |  | 140 | 8.337 | 32.93 | 19.38 | 2.2 |  | 6 | [15 empty] | 1.03 | -1.168 | -1.24 | -1.79 |  |  | 0.86 |  |  | -5.16 | 1.852 |  |  | -3.89 | -9.05 | -0.93 | 1.44 | 1.13 | 1.2 | 0.41 | -2.61 | -1.3 | 1.06 | -0.82 | 1.24 | -0.14 | 0.49 | 1.03 | 0.07 | 0.82 | -1.57 | 0.37 | 1.21 | 1.77 | 0.13 | -5.55 | 0.26 | -2.7 | 0.88 | -0.29 | -1.06 | -2.88 | 2.68 | 3.3 | 0.49 | -0.33 | -2.08 | 0.16 | [6 empty] | -1.828386 | 0.0637 | 0.15 |  |  | -1.718076 | -0.1197437
Rh-CeO2 | Rh-CeO2 | 单原子 | Rh |  |  |  | 2.188 | 2.11 | 2.188 | 2.109 | 2.188 | 2.108 | 2.56 | 3 | 380 | 45 | 38 | 102.90549 | 5 | 12450 | 1100 | 3 | 3695 | 150 | 1964 | 109.7 | 23 |  | 135 | 7.459 | 31.06 | 18.03 | 2.28 |  | 6 | [15 empty] | 1.08 | -1.874 | -1.44 | -1.78 |  |  | 0.665 |  |  | -6.23 | 2.1034 |  |  | -5.75 | -11.98 | -0.33 | 1.42 | 0.94 | 1.02 | 0.48 | -2.73 | -3.16 | 0.59 | -0.32 | 1.16 | -0.06 | 0.94 | 0.71 | 1.23 | 1.5 | -0.97 | 1.55 | 1.93 | 0.96 |  |  | 0.23 | -2.39 | 0.96 | -0.28 | -2.1 | -3.35 |  |  | 0.33 |  | -2.09 | [7 empty] | -1.784902 | 0.0142 | 0.08 |  |  | -1.828458 | -0.1395197
Ti-CeO2 | Ti-CeO2 | 单原子 | Ti |  |  |  | 2.64 | 1.899 | 2.638 | 1.899 | 2.63 | 1.896 | 2.006 | 4 | 110 | 22 | 120 | 47.867 | 4 | 4507 | 716 | 3 | 3287 | 22 | 1668 | 7.6 | 2.5 |  | 140 | 6.828 | 27.491 | 13.575 | 1.54 |  | 4 | [15 empty] | 1.15 | -1.096 | -2.18 | -2.34 |  |  | 0.605 |  |  | -15.08 | 2.0651 |  |  | -4.85 | -19.93 | [13 empty] | 0.64 | 3.07 | [6 empty] | 0.33 | -3.38 | 0.42 | -0.54 | -0.78 | -2.26 |  |  | 0.57 | -0.36 | -1.92 | 0.31 | [6 empty] | -0.862809 |  |  |  |  | -1.697063 | -0.1325767
Cu-CeO2 | Cu-CeO2 | 单原子 | Cu |  |  |  | 1.842 | 1.855 | 1.841 | 3.656 | 3.224 | 3.647 | 1.879 | 4 | 140 | 29 | 24 | 63.546 | 4 | 8960 | 874 | 3 | 2562 | 400 | 1084.62 | 118.4 | 59 |  | 135 | 7.727 | 36.84 | 20.292 | 1.9 |  | 8 | [15 empty] | 1.07 | -1.09 | -1.13 | -1.9 |  |  | 0.73 |  |  | -4.94 | 0.3973 |  |  | -3.49 | -8.43 | [13 empty] | 1.06 | 1.32 |  | 0.89 | 2.63 |  | 0.23 | -5.42 | 0.29 | -2.42 | 0.57 | -0.2 | -0.41 | -1.84 | 2.86 | 3.14 | 0.58 | -0.3 | -3.65 | 0.04 | [6 empty] | -1.613061 | -0.0885 | 0.14 |  |  | -1.864741 | -0.7031877
Ni-CeO2 | Ni-CeO2 | 单原子 | Ni |  |  |  | 1.798 | 1.797 | 1.798 | 3.675 | 3.299 | 3.693 | 1.837 | 2 | 180 | 28 | 23 | 56.6934 | 4 | 8908 | 700 | 3 | 2913 | 91 | 1455 | 112 | 14 |  | 135 | 7.64 | 35.19 | 18.169 | 1.91 |  | 8 | [15 empty] | 1.08 | -1.065 | -1.21 | -2.33 |  |  | 0.69 |  |  | -6.15 | 0.3508 |  |  | -4.44 | -10.59 | [13 empty] | 1.04 | 1.24 |  | 0.41 | 2.06 |  | 0.03 | -5.34 | 0.29 | -2.63 | 0.55 | -0.2 | -0.49 | -1.58 | 2.76 | 2.77 | 0.61 | -0.3 | -3.73 | 0.16 | [6 empty] | -2.05345 |  |  |  |  | -2.516577 | -0.2029977
Co-CeO2 | Co-CeO2 | 单原子 | Co |  |  |  | 1.773 | 1.762 | 1.773 | 3.685 | 3.276 | 3.685 | 1.862 | 4 | 180 | 27 | 37 | 58.933194 | 4 | 8900 | 700 | 3 | 2900 | 100 | 1495 | 63.7 | 17 |  | 135 | 7.881 | 33.5 | 17.08 | 1.88 |  | 8 | [15 empty] | 1.06 | -1.049 | -1.34 | -2.232 |  |  | 0.745 |  |  | -8.64 | 1.3132 |  |  | -4.39 | -13.03 | [19 empty] | 0.31 | -5.67 | 0.29 | -3.07 | 0.45 | -0.41 | -0.55 | -1.89 | 2.16 | 2.36 | 0.48 | -0.32 | -2.93 | 0.3 | [6 empty] | -1.944194 |  |  |  |  | -2.794142 | -0.1351137
Fe-CeO2 | Fe-CeO2 | 单原子 | Fe |  |  |  | 1.815 | 1.796 | 1.816 | 3.481 | 2.984 | 3.483 | 1.886 | 4 | 170 | 26 | 25 | 55.845 | 4 | 7874 | 490 | 3 | 2861 | 80 | 1538 | 15.7 | 10 |  | 140 | 7.903 | 30.65 | 16.188 | 1.83 |  | 8 | [15 empty] | 1.1 | -2.089 | -1.55 | -1.53 |  |  | 0.78 |  |  | -13 | 1.4158 |  |  | -4.28 | -17.28 | [13 empty] | 1.05 | 1.28 |  | 0.89 | 3.63 |  |  |  | 0.19 | -2.89 | 0.15 | -0.49 | -0.6 | -2 |  |  | 0.59 | -0.31 | -2.95 | 0.33 | [6 empty] | -1.541373 |  |  |  |  | -1.858817 | -0.3883927
Mn-CeO2 | Mn-CeO2 | 单原子 | Mn |  |  |  | 1.751 | 1.735 | 1.751 | 3.058 | 2.979 | 3.105 | 2.786 | 4 | 120 | 25 | 19 | 54.938043 | 4 | 7470 | 196 | 3 | 2061 | 7.8 | 1246 | 0 | 0.62 |  | 140 | 7.434 | 33.66 | 15.64 | 1.55 |  | 5 | [15 empty] | 1.1 | -3.205 | -1.66 | -2.13 |  |  | 0.83 |  |  | -14.58 | 1.0488 |  |  | -2.92 | -17.5 | -0.62 | 1.39 | 1.64 | 1.74 | 0.4 | -1.92 | -3 | 0.46 | -0.33 | 0.84 | 0.34 | 0.84 | 1.1 | 1.53 | 1.7 | -1.9345 | 0.52 | 0.8 | 1.01 |  |  | 0.87 | -3.11 | 0.79 | -0.4 | -0.29 | -2.19 |  |  | 0.45 | -0.31 | -3.18 | 0.26 | [6 empty] | -1.107253 |  |  |  |  | -1.221088 | -0.7459317
Ge-CeO2 | Ge-CeO2 | 单原子 | Ge |  |  |  | 2.761 | 1.834 | 2.758 | 1.834 | 2.756 | 1.834 | 1.89 | 4 |  | 32 | 55 | 72.63 | 4 | 5323 |  |  | 2820 | 60 | 938.25 | 119 | 0.002 |  | 125 | 7.9 | 34.224 | 15.935 | 2.01 |  | 4 | [17 empty] | -2.27 |  |  |  | 0.53 |  |  | -10.42 | 2.5589 |  |  | -3.85 | -14.27 | [21 empty] | 0.34 | -3.49 | 0.48 | -0.33 | -0.59 | -2.85 |  |  | 0.53 | -0.36 | -1.39 | 0.72
Cr-CeO2 | Cr-CeO2 | 单原子 | Cr |  |  |  | 1.783 | 3.263 | 1.783 | 3.254 | 1.783 | 3.255 | 1.854 | 3 | 160 | 24 | 25 | 51.9961 | 4 | 7190 | 1120 | 3 | 2671 | 94 | 1907 | 64.3 | 7.9 |  | 140 | 6.767 | 30.96 | 16.485 | 1.66 |  | 6 | [17 empty] | -1.8 |  |  |  | 0.615 |  |  | -15.48 | 1.3716 |  |  | -4.1 | -19.58 | [21 empty] | 0.31 | -0.02 |  | -0.3 | -0.3 | -2.4 |  |  | 0.27 | -0.71 | -1.51 | 0.23 | [6 empty] | -1.004201 |  |  |  |  | -1.738725 | -0.3852867
Ru-CeO2 | Ru-CeO2 | 单原子 | Ru |  |  |  | 2.361 | 2.024 | 2.365 | 2.023 | 2.359 | 2.021 | 2.019 | 4 | 220 | 44 | 36 | 101.07 | 5 | 12370 | 2160 | 3 | 4150 | 120 | 1964 | 101.3 | 14 |  | 130 | 7.361 | 28.47 | 16.79 | 2.2 |  | 4 | [15 empty] | 1.15 | -2.719 | -1.66 | -2.86 |  |  | 0.62 |  |  | -8.29 | 2.0484 |  |  | -6.74 | -15.03 | [13 empty] | 1.78 | 1.84 |  | 0.58 | 1.77 |  |  |  | 0.86 | -3.01 | 0.72 | -0.29 | -2.14 | -3.37 |  |  | 0.4 | -1.98 | -0.14 | 2.08 | [6 empty] | -2.171004 | 0.022 | 0.43 |  |  | -2.419478 | -0.9232087
V-CeO2 | V-CeO2 | 单原子 | V |  |  |  | 1.844 | 1.632 | 1.917 | 1.825 | 3.244 | 3.506 | 2.035 | 4 | 160 | 23 | 71 | 50.9415 | 4 | 6110 | 628 | 3 | 3407 | 31 | 1910 | 50.6 | 5 |  | 135 | 6.746 | 29.33 | 14.66 | 1.63 |  | 6 | [15 empty] | 1.13 | -3.107 | -2.1 | -3.59 |  |  | 0.54 |  |  | -16.06 | 1.8274 |  |  | -5.31 | -21.37 | [13 empty] | 1.6 | 1.8 |  | 1.11 | 3.75 | [21 empty] | -0.854695 |  |  |  |  | -1.035515 | -0.1467917
Ta-CeO2 | Ta-CeO2 | 单原子 | Ta |  |  |  | 2.412 | 1.934 | 2.54 | 1.934 | 2.542 | 1.941 | 1.987 | 5 | 200 | 73 | 38 | 180.9479 | 6 | 16650 | 800 |  | 5458 | 57 | 3017 | 31 | 7.7 |  | 145 | 7.89 |  | 15.55 | 1.5 |  | 4 | [15 empty] | 1.19 | -2.853 | -2.66 | -5.03 |  |  | 0.64 |  |  | -16.64 | 1.6428 |  |  | -8.1 | -24.74 | [13 empty] | 1.42 | 2.05
Mo-CeO2 | Mo-CeO2 | 单原子 | Mo |  |  |  | 2.553 | 1.814 | 2.546 | 1.811 | 2.656 | 1.815 | 1.865 |  | 230 | 42 | 27 | 95.95 | 5 | 10280 | 1500 |  | 4639 | 139 | 2623 | 71.9 | 20 |  | 145 | 7.092 | 27.13 | 16.17 | 2.16 |  | 4 | [15 empty] | 1.03 | -3.829 | -2.59 | -5.46 |  |  | 0.59 |  |  | -16.53 | 1.5372 |  |  | -6.82 | -23.35 | [13 empty] | 2.21 | 2.25
W-CeO2 | W-CeO2 | 单原子 | W |  |  |  | 2.337 | 1.852 | 2.849 | 1.839 | 2.3 | 1.853 | 1.923 | 6 | 310 | 74 | 30 | 183.84 | 6 | 19250 | 2570 |  | 5555 | 170 | 3422 | 78.6 | 20 |  | 135 | 7.98 |  | 17.62 | 2.36 |  | 4 | [15 empty] | 1.06 |  | -2.82 |  |  |  | 0.6 |  |  | -15.71 | 1.7238 |  |  | -8.9 | -24.61
Re-CeO2 | Re-CeO2 | 单原子 | Re |  |  |  | 2.126 | 1.839 | 3.028 | 1.83 | 2.092 | 1.823 | 1.898 | 7 | 370 | 75 | 35 | 186.207 | 6 | 21020 | 1320 |  | 5596 | 48 | 3186 | 14.5 | 5.6 |  | 135 | 7.88 | 26.01 | 13.06 | 1.9 |  | 6 | [15 empty] | 0.942244 | -3.691 | -2.57 | -4.809 |  |  | 0.53 |  |  | -13.8 | 1.6563 |  |  | -8.03 | -21.83
Ga-CeO2 | Ga-CeO2 | 单原子 | Ga |  |  |  | 2.63 | 1.962 | 2.636 | 1.962 | 2.637 | 1.963 | 2.019 | 3 |  | 31 | 51 | 69.723 | 4 | 5904 | 60 |  | 2204 | 29 | 29.76 | 28.9 | 7.1 |  | 130 | 5.999 | 30.71 | 20.514 | 1.81 |  | 4 | [15 empty] | 1.19 | -1.325 | -1.81 | -3.775 |  |  | 0.62 |  |  | -8.49 | 0.8483 |  |  | -2.81 | -11.3 | [13 empty] | 0.68 | 0.73 |  | 1.01 | 3.66
Ag-CeO2 | Ag-CeO2 | 单原子 | Ag |  |  |  | 2.146 | 2.165 | 2.445 | 2.165 | 2.144 | 2.695 | 2.741 | 1 | 100 | 47 | 72 | 107.868 | 5 | 10500 | 24.5 |  | 2162 | 430 | 961.78 | 125.6 | 62 |  | 165 | 7.576 | 34.83 | 21.45 | 1.93 |  | 4 | [21 empty] | 0.67
Au-CeO2 | Au-CeO2 | 单原子 | Au |  |  |  | 2.102 | 2.113 | 2.431 | 2.114 | 2.1 | 2.752 | 2.818 | 1 | 220 | 79 | 58 | 196.967 | 6 | 19300 | 25 |  | 2856 | 320 | 1064.18 | 222.8 | 45 |  | 174 | 9.225 |  | 20.52 | 2.54 |  | 4 | [21 empty] | 0.68
Y-CeO2 | Y-CeO2 | 单原子 | Y |  |  |  | 2.345 | 2.406 | 2.345 | 2.406 | 2.345 | 2.408 | 2.325 | 3 | 41 | 39 | 227 | 88.906 | 5 | 4470 | 589 |  | 3345 | 17 | 1526 | 29.6 | 1.8 |  | 212 | 6.22 | 20.52 | 12.23 | 1.22 |  | 7 | [21 empty] | 0.9
Zr-CeO2 | Zr-CeO2 | 单原子 | Zr | [10 empty] | 4 | 91.1 | 40 | 179 | 91.224 | 5 | 6511 | 650 |  | 4409 | 23 | 1855 | 41.1 | 2.4 |  | 206 | 6.634 | 22.99 | 13.16 | 1.33 |  | 7 | [15 empty] | 1.2187307 | -1.098 | -2.5544077 | -2.826 |  |  | 0.76 |  |  | -15.57674835 | 2.088531 |  |  | -6.25 | -21.82674835
Cu-Cu | Cu-Cu | 双原子 | Cu-Cu | 0.6214551 | -1.189341 | 0.1037679 | [7 empty] | 11 |  | 29 |  | 63.546 | 4 |  |  | 4 |  |  |  | 118.4 |  | -2.016841 | 145 | 745.5 |  |  | 1.9 | -0.24519138 | 9 | 11 | -5.38191417 | 29 | 63.546 | 4 | 4 | 118.4 | 0.008728 | 145 | 745.5 | 1.9 | -0.24519138 | 6 | [6 empty] | 1.160711 |  |  | -0.9486425 | -6.309341 |  | 1.525171 | -3.49 | -9.064409 | [28 empty] | -1.189341 |  | 0.6214551 |  | -0.9486425 |  | 0.1037679
Ni-Ni | Ni-Ni | 双原子 | Ni-Ni | 0.3368009 | -2.589259 | 0.4956146 | [7 empty] | 10 |  | 28 |  | 58.6934 | 4 |  |  | 8 |  |  |  | 112 |  | -0.722358 | 149 | 737.1 |  |  | 1.91 | -0.31430297 | 9 | 10 | -7.41166576 | 28 | 58.6934 | 4 | 8 | 112 | -0.711427 | 149 | 737.1 | 1.91 | -0.31430297 | 6 | [6 empty] | 1.117598 |  |  | -1.78164 | -7.57640273 |  | 2.754763015 | -4.44 | -12.01640273 | [28 empty] | -2.589259 |  | 0.3368009 |  | -1.78164 |  | 0.4956146
Co-Co | Co-Co | 双原子 | Co-Co | 0.2083321 | -1.656072 | 0.5258623 | [7 empty] | 9 |  | 27 |  | 58.9331 | 4 |  |  | 8 |  |  |  | 63.7 |  | -0.823658 | 152 | 760.4 |  |  | 1.88 | -1.88583082 | 9 | 9 | -7.27300799 | 27 | 58.9331 | 4 | 8 | 63.7 | -0.833107 | 152 | 760.4 | 1.88 | -1.88583082 | 6 | [6 empty] | 1.141035 |  |  | -1.227334 | -8.394416 |  | 3.192004 | -4.39 | -12.78442 | [28 empty] | -1.656072 |  | 0.2083321 |  | -1.227334 |  | 0.5258623
Fe-Fe | Fe-Fe | 双原子 | Fe-Fe | 0.3 | -1.86 | 0.3 | [7 empty] | 8 |  | 26 |  | 55.845 | 4 |  |  | 8 |  |  |  | 15.7 |  | -1.121203 | 156 | 762.5 |  |  | 1.83 | -3.32298257 | 9 | 8 | -7.54 | 26 | 55.845 | 4 | 8 | 15.7 | -1.027263 | 156 | 762.5 | 1.83 | -3.32298257 | 6 | [6 empty] | 1.047242 |  |  | -0.93 | -9.240954 |  | 2.68 | -4.28 | -13.52095 | [28 empty] | -1.86 |  | 0.3 |  | -0.93 |  | 0.3
Cr-Cr | Cr-Cr | 双原子 | Cr-Cr | 0.1400613 | -2.946072 | 0.08442537 | [7 empty] | 6 |  | 24 |  | 51.9961 | 4 |  |  | 6 |  |  |  | 64.3 |  | -1.536013 | 166 | 652.9 |  |  | 1.66 | -5.4502519 | 6 | 6 | -6.52039999 | 24 | 51.9961 | 4 | 6 | 64.3 | -1.416854 | 166 | 652.9 | 1.66 | -5.4502519 | 6 | [6 empty] | 1.117942 |  |  | -1.899438 | -12.27956576 |  | 1.222484 | -4.1 | -16.37956576 | [28 empty] | -2.946072 |  | 0.1400613 |  | -1.899438 |  | 0.08442537
Ti-Ti | Ti-Ti | 双原子 | Ti-Ti | 0.3534682 | -1.89588 | 0.081484 | [7 empty] | 4 |  | 22 |  | 47.867 | 4 |  |  | 4 |  |  |  | 7.6 |  | -1.77511 | 176 | 658.8 |  |  | 1.54 | -2.50695597 | 7 | 4 | -11.61188114 | 22 | 47.867 | 4 | 4 | 7.6 | -1.775519 | 176 | 658.8 | 1.54 | -2.50695597 | 6 | [6 empty] | 1.138409 |  |  | -0.4849274 | -15.81347106 |  | 1.905095405 | -4.85 | -20.66347106 | [28 empty] | -1.89588 |  | 0.3534682 |  | -0.4849274 |  | 0.081484
Sc-Sc | Sc-Sc | 双原子 | Sc-Sc | 0.2562148 | -1.261348 | 0.37966408 | [7 empty] | 3 |  | 21 |  | 44.955907 | 4 |  |  | 3 |  |  |  | 18.1 |  | -1.659164 | 184 | 633.1 |  |  | 1.36 | -2.06103826 | 9 | 3 | -11.02909823 | 21 | 44.955907 | 4 | 3 | 18.1 | -1.680626 | 184 | 633.1 | 1.36 | -2.06103826 | 6 | [6 empty] | 1.217601 |  |  | -0.5469741 | -14.21718348 |  | 1.609986165 | -3.9 | -18.11718348 | [28 empty] | -1.261348 |  | 0.2562148 |  | -0.5469741 |  | 0.37966408
Pd-Pd | Pd-Pd | 双原子 | Pd-Pd | 0.3188757 | -2.488721 | 0.5060233 | [7 empty] | 10 |  | 46 |  | 106.42 | 5 |  |  | 8 |  |  |  | 53.7 |  | -1.306675 | 169 | 804.4 |  |  | 2.2 | -1.4761348 | 4 | 10 | -6.95230829 | 46 | 106.42 | 5 | 8 | 53.7 | -0.760355 | 169 | 804.4 | 2.2 | -1.4761348 | 6 | [6 empty] | 1.207481 |  |  | -1.970959 | -5.73199073 |  | 2.728567215 | -3.89 | -9.62199073 | [28 empty] | -2.488721 |  | 0.3188757 |  | -1.970959 |  | 0.5060233
Rh-Rh | Rh-Rh | 双原子 | Rh-Rh | 0.07955922 | -3.456067 | 0.3964894 | [7 empty] | 9 |  | 45 |  | 102.90549 | 5 |  |  | 8 |  |  |  | 109.7 |  | -0.936163 | 173 | 719.7 |  |  | 2.28 | -1.19188467 | 9 | 9 | -8.01613003 | 45 | 102.90549 | 5 | 8 | 109.7 | -0.946132 | 173 | 719.7 | 2.28 | -1.19188467 | 6 | [6 empty] | 1.109615 |  |  | -2.185814 | -6.52120901 |  | 2.854057 | -5.75 | -12.27120901 | [28 empty] | -3.456067 |  | 0.07955922 |  | -2.185814 |  | 0.3964894
Ru-Ru | Ru-Ru | 双原子 | Ru-Ru | 0.4257078 | -2.68446084 | 0.5809282 | [7 empty] | 8 |  | 44 |  | 101.07 | 5 |  |  | 8 |  |  |  | 101.3 |  | -1.607376 | 178 | 710.2 |  |  | 2.2 | -1.50000734 | 5 | 8 | -9.25938764 | 44 | 101.07 | 5 | 8 | 101.3 | -1.583014 | 178 | 710.2 | 2.2 | -1.50000734 | 6 | [6 empty] | 1.198362 |  |  | -1.79418802 | -11.2760651 |  | 3.297466 | -6.74 | -18.0160651 | [28 empty] | -2.68446084 |  | 0.4257078 |  | -1.79418802 |  | 0.5809282
Mo-Mo | Mo-Mo | 双原子 | Mo-Mo | 0.05512303 | -4.088432 | 0.1770482 | [7 empty] | 6 |  | 42 |  | 95.95 | 5 |  |  | 6 |  |  |  | 71.9 |  | -2.003184 | 190 | 684.3 |  |  | 2.16 | -4.65369438 | 6 | 6 | -7.37913629 | 42 | 95.95 | 5 | 6 | 71.9 | -1.873191 | 190 | 684.3 | 2.16 | -4.65369438 | 6 | [6 empty] | 1.114218 |  |  | -0.95657577 | -17.33166194 |  | 3.541217 | -6.82 | -24.15166194 | [28 empty] | -4.088432 |  | 0.05512303 |  | -0.95657577 |  | 0.1770482
Nb-Nb | Nb-Nb | 双原子 | Nb-Nb | 0.1700171 | -4.506422 | 1.385423 | [7 empty] | 2 |  | 41 |  | 92.90637 | 5 |  |  | 5 |  |  |  | 86.1 |  | -2.354119 | 198 | 652.1 |  |  | 1.6 | -3.1842278 | 6 | 2 | -10.96101676 | 41 | 92.90637 | 5 | 5 | 86.1 | -2.055515 | 198 | 652.1 | 1.6 | -3.1842278 | 4 | [6 empty] | 1.113339 |  |  | -1.12249733 | -17.78757183 |  | 5.283288805 | -7.57 | -25.35757183 | [28 empty] | -4.506422 |  | 0.1700171 |  | -1.12249733 |  | 1.385423
Y-Y | Y-Y | 双原子 | Y-Y | 0.6587202 | -2.01391531 | 0.1639363 | [7 empty] | 3 |  | 39 |  | 88.905838 | 5 |  |  | 3 |  |  |  | 29.6 |  | -1.733291 | 212 | 600 |  |  | 1.22 | -2.20212807 | 14 | 3 | -10.7145998 | 39 | 88.905838 | 5 | 3 | 29.6 | -1.780249 | 212 | 600 | 1.22 | -2.20212807 | 6 | [6 empty] | 1.261577 |  |  | -0.4446765 | -14.31161041 |  | 2.117448095 | -4.37 | -18.68161041 | [28 empty] | -2.01391531 |  | 0.6587202 |  | -0.4446765 |  | 0.1639363
Pt-Pt | Pt-Pt | 双原子 | Pt-Pt | 0.2075625 | -2.3994787 | 0.5740464 | [7 empty] | 10 |  | 78 |  | 195.084 | 6 |  |  | 8 |  |  |  | 205.3 |  | -1.09081 | 177 | 870 |  |  | 2.28 | -0.52997639 | 6 | 10 | -5.11029161 | 78 | 195.084 | 6 | 8 | 205.3 | -0.732476 | 177 | 870 | 2.28 | -0.52997639 | 5 | [6 empty] | 1.134734 |  |  | -2.448803 | -6.12846732 |  | 2.665236 | -5.84 | -11.96846732 | [28 empty] | -2.3994787 |  | 0.2075625 |  | -2.448803 |  | 0.5740464
Os-Os | Os-Os | 双原子 | Os-Os | 0.6744914 | -2.10287512 | 0.7915145 | [7 empty] | 8 |  | 76 |  | 190.23 | 6 |  |  | 8 |  |  |  | 106.1 |  | -1.435895 | 185 | 840 |  |  | 2.2 | -2.90555222 | 5 | 8 | -9.14513899 | 76 | 190.23 | 6 | 8 | 106.1 | -1.437183 | 185 | 840 | 2.2 | -2.90555222 | 3 | [6 empty] | 1.128261 |  |  | -2.194425 | -9.97093621 |  | 3.277539705 | -8.17 | -18.14093621 | [28 empty] | -2.10287512 |  | 0.6744914 |  | -2.194425 |  | 0.7915145
Re-Re | Re-Re | 双原子 | Re-Re | 0 | 0 | 1.0911724 | [7 empty] | 7 |  | 75 |  | 186.207 | 6 |  |  | 7 |  |  |  | 14.5 |  | -1.174325 | 188 | 760 |  |  | 1.9 | -4.6162044 | 6 | 7 | -8.00710902 | 75 | 186.207 | 6 | 7 | 14.5 | -1.753568 | 188 | 760 | 1.9 | -4.6162044 | 6 | [6 empty] | 1.219753 |  |  | -1.566826 | -16.39316486 |  | 3.000898 | -8.03 | -24.42316486 | [28 empty] | 0 |  | 0 |  | -1.566826 |  | 1.0911724
W-W | W-W | 双原子 | W-W | 0.0454811 | -4.192255 | 0.383882 | [7 empty] | 6 |  | 74 |  | 183.84 | 6 |  |  | 6 |  |  |  | 78.6 |  | -1.847729 | 193 | 770 |  |  | 2.36 | -4.57692452 | 7 | 6 | -8.76202036 | 74 | 183.84 | 6 | 6 | 78.6 | -1.910284 | 193 | 770 | 2.36 | -4.57692452 | 6 | [6 empty] | 1.148501 |  |  | -1.529175 | -17.63200644 |  | 3.448875 | -8.9 | -26.53200644 | [28 empty] | -4.192255 |  | 0.0454811 |  | -1.529175 |  | 0.383882
Cu-Ni | Cu-Ni | 双原子 | Cu-Ni | 0.373723 | -1.643654 | 0.55772758 | [7 empty] | 11 |  | 29 |  | 63.546 | 4 |  |  | 4 |  |  |  | 118.4 |  | -0.450736 | 145 | 745.5 |  |  | 1.9 | -0.24519138 | 9 | 10 | -7.23057785 | 28 | 58.6934 | 4 | 8 | 112 | -0.832878 | 149 | 737.1 | 1.91 | -0.31430297 | 6 | [6 empty] | 1.194462 |  |  | -1.869618 | -6.309341 |  | 1.776310555 | -3.49 | -9.064409 | [28 empty] | -1.643654 |  | 0.373723 |  | -1.869618 |  | 0.55772758
Cu-Co | Cu-Co | 双原子 | Cu-Co | 0.07601478 | -1.40631136 | 0.7674818 | [7 empty] | 11 |  | 29 |  | 63.546 | 4 |  |  | 4 |  |  |  | 118.4 |  | 0.981876 | 145 | 745.5 |  |  | 1.9 | -0.24519138 | 9 | 9 | -7.52789074 | 27 | 58.9331 | 4 | 8 | 63.7 | -0.918936 | 152 | 760.4 | 1.88 | -1.88583082 | 6 | [6 empty] | 1.215186 |  |  | -1.590707 | -6.309341 |  | 1.664811075 | -3.49 | -9.064409 | [28 empty] | -1.40631136 |  | 0.07601478 |  | -1.590707 |  | 0.7674818
Cu-Fe | Cu-Fe | 双原子 | Cu-Fe | 0.2091386 | -1.59752558 | 0.141835 | [7 empty] | 11 |  | 29 |  | 63.546 | 4 |  |  | 4 |  |  |  | 118.4 |  | -0.560132 | 145 | 745.5 |  |  | 1.9 | -0.24519138 | 9 | 8 | -8.01313408 | 26 | 55.845 | 4 | 8 | 15.7 | -0.618616 | 156 | 762.5 | 1.83 | -3.32298257 | 6 | [6 empty] | 1.158696 |  |  | -1.03337 | -6.309341 |  | 1.571497 | -3.49 | -9.064409 | [28 empty] | -1.59752558 |  | 0.2091386 |  | -1.03337 |  | 0.141835
Cu-Cr | Cu-Cr | 双原子 | Cu-Cr | 0.04676478 | -2.14645 | 0.2781904 | [7 empty] | 11 |  | 29 |  | 63.546 | 4 |  |  | 4 |  |  |  | 118.4 |  | -0.580213 | 145 | 745.5 |  |  | 1.9 | -0.24519138 | 9 | 6 | -9.42502512 | 24 | 51.9961 | 4 | 6 | 64.3 | -1.137813 | 166 | 652.9 | 1.66 | -5.4502519 | 6 | [6 empty] | 1.070605 |  |  | -0.5583446 | -6.309341 |  | 1.609226 | -3.49 | -9.064409 | [28 empty] | -2.14645 |  | 0.04676478 |  | -0.5583446 |  | 0.2781904
Cu-Ti | Cu-Ti | 双原子 | Cu-Ti |  | -1.722601 | [8 empty] | 11 |  | 29 |  | 63.546 | 4 |  |  | 4 |  |  |  | 118.4 |  | 0.352945 | 145 | 745.5 |  |  | 1.9 | -0.24519138 | 9 | 4 | -13.27324455 | 22 | 47.867 | 4 | 4 | 7.6 | -1.744394 | 176 | 658.8 | 1.54 | -2.50695597 | 6 | [6 empty] | 1.017427 |  |  | -0.5054313 | -6.309341 |  | 1.454629555 | -3.49 | -9.064409 | [28 empty] | -1.722601 |  |  |  | -0.5054313
Cu-Sc | Cu-Sc | 双原子 | Cu-Sc | 1.176131 | -1.720799 | 0.1003942 | [7 empty] | 11 |  | 29 |  | 63.546 | 4 |  |  | 4 |  |  |  | 118.4 |  | -1.483218 | 145 | 745.5 |  |  | 1.9 | -0.24519138 | 9 | 3 | -12.38024367 | 21 | 44.955907 | 4 | 3 | 18.1 | -1.518402 | 184 | 633.1 | 1.36 | -2.06103826 | 6 | [6 empty] | 1.208439 |  |  | -0.4260562 | -6.309341 |  | 1.72008 | -3.49 | -9.064409 | [28 empty] | -1.720799 |  | 1.176131 |  | -0.4260562 |  | 0.1003942
Cu-Pd | Cu-Pd | 双原子 | Cu-Pd | 0.3349732 | -1.527091 | 0.2598071 | [7 empty] | 11 |  | 29 |  | 63.546 | 4 |  |  | 4 |  |  |  | 118.4 |  | -0.70612 | 145 | 745.5 |  |  | 1.9 | -0.24519138 | 9 | 10 | -5.74206107 | 46 | 106.42 | 5 | 8 | 53.7 | 0.987317 | 169 | 804.4 | 2.2 | -1.4761348 | 6 | [6 empty] | 1.233894 |  |  | -1.815086 | -6.309341 |  | 1.758826 | -3.49 | -9.064409 | [28 empty] | -1.527091 |  | 0.3349732 |  | -1.815086 |  | 0.2598071
Cu-Rh | Cu-Rh | 双原子 | Cu-Rh | 0.1973131 | -1.998062 | 0.8520699 | [7 empty] | 11 |  | 29 |  | 63.546 | 4 |  |  | 4 |  |  |  | 118.4 |  | -0.389593 | 145 | 745.5 |  |  | 1.9 | -0.24519138 | 9 | 9 | -7.81932471 | 45 | 102.90549 | 5 | 9 | 1100 | -1.228379 | 173 | 719.7 | 2.28 | -1.19188467 | 6 | [6 empty] | 1.161733 |  |  | -2.256831 | -6.309341 |  | 1.811892 | -3.49 | -9.064409 | [28 empty] | -1.998062 |  | 0.1973131 |  | -2.256831 |  | 0.8520699
Cu-Ru | Cu-Ru | 双原子 | Cu-Ru |  | -2.03378595 | 0.5110372 | [7 empty] | 11 |  | 29 |  | 63.546 | 4 |  |  | 4 |  |  |  | 118.4 |  | 0.026612 | 145 | 745.5 |  |  | 1.9 | -0.24519138 | 9 | 8 | -9.73477145 | 44 | 101.07 | 5 | 8 | 101.3 | -1.613218 | 178 | 710.2 | 2.2 | -1.50000734 | 6 | [6 empty] | 1.110914 |  |  | -1.66201886 | -6.309341 |  | 1.69254 | -3.49 | -9.064409 | [28 empty] | -2.03378595 |  |  |  | -1.66201886 |  | 0.5110372
Cu-Mo | Cu-Mo | 双原子 | Cu-Mo | 0.4246232 | -3.04800573 | 0.11001374 | [7 empty] | 11 |  | 29 |  | 63.546 | 4 |  |  | 4 |  |  |  | 118.4 |  | -0.560435 | 145 | 745.5 |  |  | 1.9 | -0.24519138 | 9 | 6 | -11.50471024 | 42 | 95.95 | 5 | 6 | 71.9 | -2.171292 | 190 | 684.3 | 2.16 | -4.65369438 | 6 | [6 empty] | 0.457455 |  |  | -0.6599556 | -6.309341 |  | 1.584414 | -3.49 | -9.064409 | [28 empty] | -3.04800573 |  | 0.4246232 |  | -0.6599556 |  | 0.11001374
Cu-Y | Cu-Y | 双原子 | Cu-Y | 0.5953859 | -1.145461 | 0.2169716 | [7 empty] | 11 |  | 29 |  | 63.546 | 4 |  |  | 4 |  |  |  | 118.4 |  | -0.485424 | 145 | 745.5 |  |  | 1.9 | -0.24519138 | 9 | 3 | -12.48692147 | 39 | 88.905838 | 5 | 3 | 29.6 | -1.637549 | 212 | 600 | 1.22 | -2.20212807 | 7 | [6 empty] | 1.145608 |  |  | -0.4718705 | -6.309341 |  | 1.40026 | -3.49 | -9.064409 | [28 empty] | -1.145461 |  | 0.5953859 |  | -0.4718705 |  | 0.2169716
Cu-Nb | Cu-Nb | 双原子 | Cu-Nb |  | -1.199124 | [8 empty] | 11 |  | 29 |  | 63.546 | 4 |  |  | 4 |  |  |  | 118.4 |  | -0.549924 | 145 | 745.5 |  |  | 1.9 | -0.24519138 | 9 | 2 | -15.38254359 | 41 | 92.90637 | 5 | 5 | 86.1 | -2.599319 | 198 | 652.1 | 1.6 | -3.1842278 | 7 | [6 empty] | 1.240647 |  |  | -0.3333269 | -6.309341 |  | 1.5813 | -3.49 | -9.064409 | [28 empty] | -1.199124 |  |  |  | -0.3333269
Cu-Pt | Cu-Pt | 双原子 | Cu-Pt | 0.28405361 | -2.052075 | 0.7417112 | [7 empty] | 11 |  | 29 |  | 63.546 | 4 |  |  | 4 |  |  |  | 118.4 |  | -0.596547 | 145 | 745.5 |  |  | 1.9 | -0.24519138 | 9 | 10 | -7.12801756 | 78 | 195.084 | 6 | 8 | 205.3 | -0.931114 | 177 | 870 | 2.28 | -0.52997639 | 6 | [6 empty] | 0.928114 |  |  | -2.89434609 | -6.309341 |  | 1.766967325 | -3.49 | -9.064409 | [28 empty] | -2.052075 |  | 0.28405361 |  | -2.89434609 |  | 0.7417112
Cu-Os | Cu-Os | 双原子 | Cu-Os | 0.07793635 | -1.98363311 | 0.7879267 | [7 empty] | 11 |  | 29 |  | 63.546 | 4 |  |  | 4 |  |  |  | 118.4 |  | -0.711256 | 145 | 745.5 |  |  | 1.9 | -0.24519138 | 9 | 8 | -10.20671194 | 76 | 190.23 | 6 | 8 | 106.1 | -0.846351 | 185 | 840 | 2.2 | -2.90555222 | 5 | [6 empty] | 1.138601 |  |  | -1.604216 | -6.309341 |  | 1.764061095 | -3.49 | -9.064409 | [28 empty] | -1.98363311 |  | 0.07793635 |  | -1.604216 |  | 0.7879267
Cu-Re | Cu-Re | 双原子 | Cu-Re | 0.2028318 | -2.65836289 | 0.3854012 | [7 empty] | 11 |  | 29 |  | 63.546 | 4 |  |  | 4 |  |  |  | 118.4 |  | -1.708289 | 145 | 745.5 |  |  | 1.9 | -0.24519138 | 9 | 7 | -11.04669249 | 75 | 186.207 | 6 | 7 | 14.5 | -1.692823 | 188 | 760 | 1.9 | -4.6162044 | 6 | [6 empty] | 1.093387 |  |  | -0.9619749 | -6.309341 |  | 1.585658 | -3.49 | -9.064409 | [28 empty] | -2.65836289 |  | 0.2028318 |  | -0.9619749 |  | 0.3854012
Cu-W | Cu-W | 双原子 | Cu-W | 0.48132105 | -3.419644 | [8 empty] | 11 |  | 29 |  | 63.546 | 4 |  |  | 4 |  |  |  | 118.4 |  | -0.280851 | 145 | 745.5 |  |  | 1.9 | -0.24519138 | 6 | 6 | -13.24766546 | 74 | 183.84 | 6 | 6 | 78.6 | -2.382659 | 193 | 770 | 2.36 | -4.57692452 | 6 | [6 empty] | 1.145048 |  |  | -0.6893053 | -6.309341 |  | 1.556527 | -3.49 | -9.064409 | [28 empty] | -3.419644 |  | 0.48132105 |  | -0.6893053
Fe-Cu | Fe-Cu | 双原子 | Fe-Cu |  | -0.735149 | 0.1047595 | [7 empty] | 8 |  | 26 |  | 55.845 | 4 |  |  | 8 |  |  |  | 15.7 |  | -1.171048 | 156 | 762.5 |  |  | 1.83 | -3.32298257 | 9 | 11 | -4.55093912 | 29 | 63.546 | 4 | 1 | 118.4 | -0.637472 | 145 | 745.5 | 1.9 | -0.24519138 | 5 | [6 empty] | 1.075507 |  |  | -0.6324325 | -9.240954 |  | 1.939722 | -4.28 | -13.52095 | [28 empty] | -0.735149 |  |  |  | -0.6324325 |  | 0.1047595
Fe-Ni | Fe-Ni | 双原子 | Fe-Ni | 0.1339739 | -2.077831 | 0.2720977 | [7 empty] | 8 |  | 26 |  | 55.845 | 4 |  |  | 8 |  |  |  | 15.7 |  | 0.186011 | 156 | 762.5 |  |  | 1.83 | -3.32298257 | 9 | 10 | -6.17170699 | 28 | 58.6934 | 4 | 8 | 112 | -0.821323 | 149 | 737.1 | 1.91 | -0.31430297 | 6 | [6 empty] | 1.134872 |  |  | -1.61131569 | -9.240954 |  | 2.165821 | -4.28 | -13.52095 | [28 empty] | -2.077831 |  | 0.1339739 |  | -1.61131569 |  | 0.2720977
Fe-Co | Fe-Co | 双原子 | Fe-Co | 0.09558746 | -1.509999 | 0.5434861 | [7 empty] | 8 |  | 26 |  | 55.845 | 4 |  |  | 8 |  |  |  | 15.7 |  | -0.900761 | 156 | 762.5 |  |  | 1.83 | -3.32298257 | 9 | 9 | -8.26593188 | 27 | 58.9331 | 4 | 8 | 63.7 | -1.475666 | 152 | 760.4 | 1.88 | -1.88583082 | 6 | [6 empty] | 1.166363 |  |  | -1.902246 | -9.240954 |  | 1.711827 | -4.28 | -13.52095 | [28 empty] | -1.509999 |  | 0.09558746 |  | -1.902246 |  | 0.5434861
Fe-Cr | Fe-Cr | 双原子 | Fe-Cr |  | -2.045236 | [8 empty] | 8 |  | 26 |  | 55.845 | 4 |  |  | 8 |  |  |  | 15.7 |  | -0.942365 | 156 | 762.5 |  |  | 1.83 | -3.32298257 | 9 | 6 | -8.78811181 | 24 | 51.9961 | 4 | 6 | 64.3 | -1.367263 | 166 | 652.9 | 1.66 | -5.4502519 | 6 | [6 empty] | 1.081307 |  |  | -0.248024 | -9.240954 |  | 2.223732185 | -4.28 | -13.52095 | [28 empty] | -2.045236 |  |  |  | -0.248024
Fe-Ti | Fe-Ti | 双原子 | Fe-Ti |  |  | 0.2935068 | [7 empty] | 8 |  | 26 |  | 55.845 | 4 |  |  | 8 |  |  |  | 15.7 |  | -0.715759 | 156 | 762.5 |  |  | 1.83 | -3.32298257 | 9 | 4 | -12.67683571 | 22 | 47.867 | 4 | 4 | 7.6 | -1.547389 | 176 | 658.8 | 1.54 | -2.50695597 | 6 | [6 empty] | 1.140886 |  |  | -0.4402524 | -9.240954 |  | 3.092211 | -4.28 | -13.52095 | [32 empty] | -0.4402524 |  | 0.2935068
Fe-Sc | Fe-Sc | 双原子 | Fe-Sc | 0.889215 | -3.34836222 | 0.4472593 | [7 empty] | 8 |  | 26 |  | 55.845 | 4 |  |  | 8 |  |  |  | 15.7 |  | -1.050664 | 156 | 762.5 |  |  | 1.83 | -3.32298257 | 9 | 3 | -11.63612413 | 21 | 44.955907 | 4 | 3 | 18.1 | -1.487441 | 184 | 633.1 | 1.36 | -2.06103826 | 6 | [6 empty] | 1.080008 |  |  | -0.3941142 | -9.240954 |  | 3.580099505 | -4.28 | -13.52095 | [28 empty] | -3.34836222 |  | 0.889215 |  | -0.3941142 |  | 0.4472593
Fe-Pd | Fe-Pd | 双原子 | Fe-Pd | 0.07039467 | -2.0513058 | 0.570583 | [7 empty] | 8 |  | 26 |  | 55.845 | 4 |  |  | 8 |  |  |  | 15.7 |  | -1.030828 | 156 | 762.5 |  |  | 1.83 | -3.32298257 | 9 | 10 | -4.66283586 | 46 | 106.42 | 5 | 8 | 53.7 | -1.076573 | 169 | 804.4 | 2.2 | -1.4761348 | 6 | [6 empty] | 1.116377 |  |  | -1.85131756 | -9.240954 |  | 2.209543 | -4.28 | -13.52095 | [28 empty] | -2.0513058 |  | 0.07039467 |  | -1.85131756 |  | 0.570583
Fe-Rh | Fe-Rh | 双原子 | Fe-Rh |  | -2.593275 | 0.8783124 | [7 empty] | 8 |  | 26 |  | 55.845 | 4 |  |  | 8 |  |  |  | 15.7 |  | -2.082655 | 156 | 762.5 |  |  | 1.83 | -3.32298257 | 9 | 9 | -7.07380728 | 45 | 102.90549 | 5 | 9 | 1100 | -0.939393 | 173 | 719.7 | 2.28 | -1.19188467 | 6 | [6 empty] | 1.100065 |  |  | -2.565553 | -9.240954 |  | 2.497641575 | -4.28 | -13.52095 | [28 empty] | -2.593275 |  |  |  | -2.565553 |  | 0.8783124
Fe-Ru | Fe-Ru | 双原子 | Fe-Ru | 0 | 0 | [8 empty] | 8 |  | 26 |  | 55.845 | 4 |  |  | 8 |  |  |  | 15.7 |  | -0.840463 | 156 | 762.5 |  |  | 1.83 | -3.32298257 | 9 | 8 | -9.23345093 | 44 | 101.07 | 5 | 8 | 101.3 | -1.4564 | 178 | 710.2 | 2.2 | -1.50000734 | 6 | [6 empty] | 1.118715 |  |  | -1.684494 | -9.240954 |  | 2.643093585 | -4.28 | -13.52095 | [28 empty] | 0 |  | 0 |  | -1.684494
Fe-Mo | Fe-Mo | 双原子 | Fe-Mo | 0.02251936 | -3.015233 | 0 | [7 empty] | 8 |  | 26 |  | 55.845 | 4 |  |  | 8 |  |  |  | 15.7 |  | -0.688243 | 156 | 762.5 |  |  | 1.83 | -3.32298257 | 9 | 6 | -11.6392798 | 42 | 95.95 | 5 | 6 | 71.9 | -2.097659 | 190 | 684.3 | 2.16 | -4.65369438 | 6 | [6 empty] | 1.282084 |  |  |  | -9.240954 |  | 2.854670865 | -4.28 | -13.52095 | [28 empty] | -3.015233 |  | 0.02251936 |  |  |  | 0
Fe-Y | Fe-Y | 双原子 | Fe-Y |  | -3.19044338 | [8 empty] | 8 |  | 26 |  | 55.845 | 4 |  |  | 8 |  |  |  | 15.7 |  | -1.170064 | 156 | 762.5 |  |  | 1.83 | -3.32298257 | 9 | 3 | -13.39765702 | 39 | 88.905838 | 5 | 3 | 29.6 | -2.248045 | 212 | 600 | 1.22 | -2.20212807 | 6 | [6 empty] | 1.268869 |  |  | -0.4951499 | -9.240954 |  | 3.841614475 | -4.28 | -13.52095 | [28 empty] | -3.19044338 |  |  |  | -0.4951499
Fe-Nb | Fe-Nb | 双原子 | Fe-Nb | 0.09776692 | -3.141271 | 0.05544075 | [7 empty] | 8 |  | 26 |  | 55.845 | 4 |  |  | 8 |  |  |  | 15.7 |  | -0.996905 | 156 | 762.5 |  |  | 1.83 | -3.32298257 | 9 | 2 | -12.61747451 | 41 | 92.90637 | 5 | 5 | 86.1 | -2.338574 | 198 | 652.1 | 1.6 | -3.1842278 | 6 | [6 empty] | 1.163646 |  |  | -0.4455562 | -9.240954 |  | 3.027593645 | -4.28 | -13.52095 | [28 empty] | -3.141271 |  | 0.09776692 |  | -0.4455562 |  | 0.05544075
Fe-Pt | Fe-Pt | 双原子 | Fe-Pt | 0 | 0 | 0.5102943 | [7 empty] | 8 |  | 26 |  | 55.845 | 4 |  |  | 8 |  |  |  | 15.7 |  | -1.774308 | 156 | 762.5 |  |  | 1.83 | -3.32298257 | 9 | 10 | -6.0502936 | 78 | 195.084 | 6 | 8 | 205.3 | -1.128142 | 177 | 870 | 2.28 | -0.52997639 | 7 | [6 empty] | 1.174767 |  |  | -2.728564 | -9.240954 |  | 2.231493365 | -4.28 | -13.52095 | [28 empty] | 0 |  | 0 |  | -2.728564 |  | 0.5102943
Fe-Os | Fe-Os | 双原子 | Fe-Os |  | -2.06045929 | 0.7075588 | [7 empty] | 8 |  | 26 |  | 55.845 | 4 |  |  | 8 |  |  |  | 15.7 |  | -1.094445 | 156 | 762.5 |  |  | 1.83 | -3.32298257 | 9 | 8 | -9.5681969 | 76 | 190.23 | 6 | 8 | 106.1 | -0.540693 | 185 | 840 | 2.2 | -2.90555222 | 4 | [6 empty] | 1.141112 |  |  | -1.72395979 | -9.240954 |  | 2.372311 | -4.28 | -13.52095 | [28 empty] | -2.06045929 |  |  |  | -1.72395979 |  | 0.7075588
Fe-Re | Fe-Re | 双原子 | Fe-Re |  | -2.71564935 | [8 empty] | 8 |  | 26 |  | 55.845 | 4 |  |  | 8 |  |  |  | 15.7 |  | -0.776227 | 156 | 762.5 |  |  | 1.83 | -3.32298257 | 9 | 7 | -12.57819463 | 75 | 186.207 | 6 | 7 | 14.5 | -1.844776 | 188 | 760 | 1.9 | -4.6162044 | 6 | [6 empty] | 1.065912 |  |  | -0.4455562 | -9.240954 |  | 4.290691875 | -4.28 | -13.52095 | [28 empty] | -2.71564935 |  |  |  | -0.4455562
Fe-W | Fe-W | 双原子 | Fe-W |  | -3.368472 | 0.01865272 | [7 empty] | 8 |  | 26 |  | 55.845 | 4 |  |  | 8 |  |  |  | 15.7 |  | -0.631046 | 156 | 762.5 |  |  | 1.83 | -3.32298257 | 9 | 6 | -17.80771087 | 74 | 183.84 | 6 | 6 | 78.6 | -2.117636 | 193 | 770 | 2.36 | -4.57692452 | 4 | [6 empty] | 1.191306 |  |  | -0.4940339 | -9.240954 |  | 3.014676615 | -4.28 | -13.52095 | [28 empty] | -3.368472 |  |  |  | -0.4940339 |  | 0.01865272
Cr-Cu | Cr-Cu | 双原子 | Cr-Cu | 1.29868 | -1.300676 | 0.189157 | [7 empty] | 6 |  | 24 |  | 51.9961 | 4 |  |  | 6 |  |  |  | 64.3 |  | -1.515273 | 166 | 652.9 |  |  | 1.66 | -5.4502519 | 9 | 11 | -3.31229883 | 29 | 63.546 | 4 | 4 | 118.4 | -0.376925 | 145 | 745.5 | 1.9 | -0.24519138 | 5 | [6 empty] | 1.132709 |  |  | -0.4952271 | -12.27956576 |  | 1.170892 | -4.1 | -16.37956576 | [28 empty] | -1.300676 |  | 1.29868 |  | -0.4952271 |  | 0.189157
Cr-Ni | Cr-Ni | 双原子 | Cr-Ni | 0.08901501 | -1.900266 | 0.5465316 | [7 empty] | 6 |  | 24 |  | 51.9961 | 4 |  |  | 6 |  |  |  | 64.3 |  | -1.365329 | 166 | 652.9 |  |  | 1.66 | -5.4502519 | 9 | 10 | -5.29613935 | 28 | 58.6934 | 4 | 8 | 112 | -0.59963 | 149 | 737.1 | 1.91 | -0.31430297 | 6 | [6 empty] | 1.131616 |  |  | -1.45342148 | -12.27956576 |  | 2.164633 | -4.1 | -16.37956576 | [28 empty] | -1.900266 |  | 0.08901501 |  | -1.45342148 |  | 0.5465316
Cr-Co | Cr-Co | 双原子 | Cr-Co | 0.09975669 | -1.77831802 | 0.4712089 | [7 empty] | 6 |  | 24 |  | 51.9961 | 4 |  |  | 6 |  |  |  | 64.3 |  | -1.369658 | 166 | 652.9 |  |  | 1.66 | -5.4502519 | 9 | 9 | -5.69839107 | 27 | 58.9331 | 4 | 8 | 63.7 | -0.728512 | 152 | 760.4 | 1.88 | -1.88583082 | 6 | [6 empty] | 1.065041 |  |  | -1.76591 | -12.27956576 |  | 1.866356 | -4.1 | -16.37956576 | [28 empty] | -1.77831802 |  | 0.09975669 |  | -1.76591 |  | 0.4712089
Cr-Fe | Cr-Fe | 双原子 | Cr-Fe |  | -1.73949113 | 0.42235352 | [7 empty] | 6 |  | 24 |  | 51.9961 | 4 |  |  | 6 |  |  |  | 64.3 |  | -1.289719 | 166 | 652.9 |  |  | 1.66 | -5.4502519 | 9 | 8 | -6.2523824 | 26 | 55.845 | 4 | 8 | 5012 | -0.956924 | 156 | 762.5 | 1.83 | -3.32298257 | 6 | [6 empty] | 1.077253 |  |  | -1.168281 | -12.27956576 |  | 1.667258 | -4.1 | -16.37956576 | [28 empty] | -1.73949113 |  |  |  | -1.168281 |  | 0.42235352
Cr-Ti | Cr-Ti | 双原子 | Cr-Ti |  | -2.398608 | 0.2652104 | [7 empty] | 6 |  | 24 |  | 51.9961 | 4 |  |  | 6 |  |  |  | 64.3 |  | -1.249626 | 166 | 652.9 |  |  | 1.66 | -5.4502519 | 9 | 4 | -10.73798521 | 22 | 47.867 | 4 | 4 | 7.6 | -1.466306 | 176 | 658.8 | 1.54 | -2.50695597 | 6 | [6 empty] | 1.051822 |  |  | -0.7432032 | -12.27956576 |  | 2.402164 | -4.1 | -16.37956576 | [28 empty] | -2.398608 |  |  |  | -0.7432032 |  | 0.2652104
Cr-Sc | Cr-Sc | 双原子 | Cr-Sc |  | -3.949688 | [8 empty] | 6 |  | 24 |  | 51.9961 | 4 |  |  | 6 |  |  |  | 64.3 |  | -1.27654 | 166 | 652.9 |  |  | 1.66 | -5.4502519 | 9 | 3 | -9.50359671 | 21 | 44.955907 | 4 | 3 | 18.1 | -1.530608 | 184 | 633.1 | 1.36 | -2.06103826 | 6 | [6 empty] | 1.110447 |  |  | -0.4148515 | -12.27956576 |  | 2.560420505 | -4.1 | -16.37956576 | [28 empty] | -3.949688 |  |  |  | -0.4148515
Cr-Pd | Cr-Pd | 双原子 | Cr-Pd | 0.9865889 | -1.5101 | 0.4129382 | [7 empty] | 6 |  | 24 |  | 51.9961 | 4 |  |  | 6 |  |  |  | 64.3 |  | -1.370574 | 166 | 652.9 |  |  | 1.66 | -5.4502519 | 9 | 10 | -3.377702 | 46 | 106.42 | 5 | 8 | 53.7 | -0.943183 | 169 | 804.4 | 2.2 | -1.4761348 | 6 | [6 empty] | 1.169459 |  |  | -1.801414 | -12.27956576 |  | 1.358699 | -4.1 | -16.37956576 | [28 empty] | -1.5101 |  | 0.9865889 |  | -1.801414 |  | 0.4129382
Cr-Rh | Cr-Rh | 双原子 | Cr-Rh |  | -2.345073 | 0.5052559 | [7 empty] | 6 |  | 24 |  | 51.9961 | 4 |  |  | 6 |  |  |  | 64.3 |  | -1.459724 | 166 | 652.9 |  |  | 1.66 | -5.4502519 | 8 | 9 | -6.71484988 | 45 | 102.90549 | 5 | 9 | 1100 | -0.949104 | 173 | 719.7 | 2.28 | -1.19188467 | 6 | [6 empty] | 1.215514 |  |  | -2.034675 | -12.27956576 |  | 2.48437 | -4.1 | -16.37956576 | [28 empty] | -2.345073 |  |  |  | -2.034675 |  | 0.5052559
Cr-Ru | Cr-Ru | 双原子 | Cr-Ru |  | -2.940362 | 0.578653 | [7 empty] | 6 |  | 24 |  | 51.9961 | 4 |  |  | 6 |  |  |  | 64.3 |  | -1.116724 | 166 | 652.9 |  |  | 1.66 | -5.4502519 | 9 | 8 | -9.13262757 | 44 | 101.07 | 5 | 8 | 101.3 | -1.458828 | 178 | 710.2 | 2.2 | -1.50000734 | 5 | [6 empty] | 1.295041 |  |  | -1.64452003 | -12.27956576 |  | 3.171185 | -4.1 | -16.37956576 | [28 empty] | -2.940362 |  |  |  | -1.64452003 |  | 0.578653
Cr-Mo | Cr-Mo | 双原子 | Cr-Mo | 0.1177296 | -2.94510348 | 0.393223 | [7 empty] | 6 |  | 24 |  | 51.9961 | 4 |  |  | 6 |  |  |  | 64.3 |  | -0.907829 | 166 | 652.9 |  |  | 1.66 | -5.4502519 | 9 | 6 | -10.16686561 | 42 | 95.95 | 5 | 6 | 71.9 | -1.941793 | 190 | 684.3 | 2.16 | -4.65369438 | 6 | [6 empty] | 1.089577 |  |  | -0.5812167 | -12.27956576 |  | 2.976776715 | -4.1 | -16.37956576 | [28 empty] | -2.94510348 |  | 0.1177296 |  | -0.5812167 |  | 0.393223
Cr-Y | Cr-Y | 双原子 | Cr-Y |  | -1.332731 | [8 empty] | 6 |  | 24 |  | 51.9961 | 4 |  |  | 6 |  |  |  | 64.3 |  | -1.306786 | 166 | 652.9 |  |  | 1.66 | -5.4502519 | 9 | 3 | -9.37189303 | 39 | 88.905838 | 5 | 3 | 29.6 | -1.746817 | 212 | 600 | 1.22 | -2.20212807 | 6 | [6 empty] | 1.094626 |  |  | -0.4087469 | -12.27956576 |  | 0.7044021 | -4.1 | -16.37956576 | [28 empty] | -1.332731 |  |  |  | -0.4087469
Cr-Nb | Cr-Nb | 双原子 | Cr-Nb |  | -3.243207 | 0.4083752 | [7 empty] | 6 |  | 24 |  | 51.9961 | 4 |  |  | 6 |  |  |  | 64.3 |  | -1.105758 | 166 | 652.9 |  |  | 1.66 | -5.4502519 | 9 | 2 | -15.26249628 | 41 | 92.90637 | 5 | 5 | 86.1 | -2.268559 | 198 | 652.1 | 1.6 | -3.1842278 | 6 | [6 empty] | 1.063345 |  |  | -0.7022215 | -12.27956576 |  | 0.5804784 | -4.1 | -16.37956576 | [28 empty] | -3.243207 |  |  |  | -0.7022215 |  | 0.4083752
Cr-Pt | Cr-Pt | 双原子 | Cr-Pt | 0.3349082 | 0.3349082 | 0.4639655 | [7 empty] | 6 |  | 24 |  | 51.9961 | 4 |  |  | 6 |  |  |  | 64.3 |  | -1.397897 | 166 | 652.9 |  |  | 1.66 | -5.4502519 | 9 | 10 | -5.21021798 | 78 | 195.084 | 6 | 8 | 205.3 | -0.352059 | 177 | 870 | 2.28 | -0.52997639 | 6 | [6 empty] | 1.149558 |  |  | -2.449535 | -12.27956576 |  | 1.931816 | -4.1 | -16.37956576 | [28 empty] | 0.3349082 |  | 0.3349082 |  | -2.449535 |  | 0.4639655
Cr-Os | Cr-Os | 双原子 | Cr-Os |  | -2.546342 | 0.7692672 | [7 empty] | 6 |  | 24 |  | 51.9961 | 4 |  |  | 6 |  |  |  | 64.3 |  | -1.175549 | 166 | 652.9 |  |  | 1.66 | -5.4502519 | 9 | 8 | -9.34481233 | 76 | 190.23 | 6 | 8 | 106.1 | -1.733632 | 185 | 840 | 2.2 | -2.90555222 | 4 | [6 empty] | 1.036311 |  |  | -1.86599986 | -12.27956576 |  | 2.806598 | -4.1 | -16.37956576 | [28 empty] | -2.546342 |  |  |  | -1.86599986 |  | 0.7692672
Cr-Re | Cr-Re | 双原子 | Cr-Re | 0.1028946 | -2.517002 | [8 empty] | 6 |  | 24 |  | 51.9961 | 4 |  |  | 6 |  |  |  | 64.3 |  | -1.079015 | 166 | 652.9 |  |  | 1.66 | -5.4502519 | 9 | 7 | -14.84343082 | 75 | 186.207 | 6 | 7 | 14.5 | -1.522716 | 188 | 760 | 1.9 | -4.6162044 | 5 | [6 empty] | 1.283245 |  |  | -1.00131 | -12.27956576 |  | 2.965356 | -4.1 | -16.37956576 | [28 empty] | -2.517002 |  | 0.1028946 |  | -1.00131
Cr-W | Cr-W | 双原子 | Cr-W | 0.07343579 | -3.363793 | 0.4548909 | [7 empty] | 6 |  | 24 |  | 51.9961 | 4 |  |  | 6 |  |  |  | 64.3 |  | -0.811291 | 166 | 652.9 |  |  | 1.66 | -5.4502519 | 9 | 6 | -16.48814043 | 74 | 183.84 | 6 | 6 | 78.6 | -1.971166 | 193 | 770 | 2.36 | -4.57692452 | 6 | [6 empty] | 1.068164 |  |  | -0.918868 | -12.27956576 |  | 2.918147705 | -4.1 | -16.37956576 | [28 empty] | -3.363793 |  | 0.07343579 |  | -0.918868 |  | 0.4548909
Ti-Cu | Ti-Cu | 双原子 | Ti-Cu | 1.101839 | -1.278185 | 0.62864557 | [7 empty] | 4 |  | 22 |  | 47.867 | 4 |  |  | 4 |  |  |  | 7.6 |  | -1.763741 | 176 | 658.8 |  |  | 1.54 | -2.50695597 | 7 | 11 | -4.169477 | 29 | 63.546 | 4 | 4 | 118.4 | -0.389298 | 145 | 745.5 | 1.9 | -0.24519138 | 4 | [6 empty] | 0.938436 |  |  | -1.11904422 | -15.81347106 |  | 1.845113245 | -4.85 | -20.66347106 | [28 empty] | -1.278185 |  | 1.101839 |  | -1.11904422 |  | 0.62864557
Ti-Ni | Ti-Ni | 双原子 | Ti-Ni | 0.6099772 | -1.376785 | 0.5410604 | [7 empty] | 4 |  | 22 |  | 47.867 | 4 |  |  | 4 |  |  |  | 7.6 |  | -1.567656 | 176 | 658.8 |  |  | 1.54 | -2.50695597 | 6 | 10 | -5.25365494 | 28 | 58.6934 | 4 | 8 | 112 | -0.898181 | 149 | 737.1 | 1.91 | -0.31430297 | 6 | [6 empty] | 0.924386 |  |  | -1.9680939 | -15.81347106 |  | 1.832481 | -4.85 | -20.66347106 | [28 empty] | -1.376785 |  | 0.6099772 |  | -1.9680939 |  | 0.5410604
Ti-Co | Ti-Co | 双原子 | Ti-Co | 0.1901262 | -1.325734 | 1.081188 | [7 empty] | 4 |  | 22 |  | 47.867 | 4 |  |  | 4 |  |  |  | 7.6 |  | -1.432691 | 176 | 658.8 |  |  | 1.54 | -2.50695597 | 7 | 9 | -7.56893763 | 27 | 58.9331 | 4 | 8 | 63.7 | -0.864439 | 152 | 760.4 | 1.88 | -1.88583082 | 6 | [6 empty] | 1.057644 |  |  | -1.434167 | -15.81347106 |  | 1.592095105 | -4.85 | -20.66347106 | [28 empty] | -1.325734 |  | 0.1901262 |  | -1.434167 |  | 1.081188
Ti-Fe | Ti-Fe | 双原子 | Ti-Fe | 0.06739727 | -1.583351 | 0.4369624 | [7 empty] | 4 |  | 22 |  | 47.867 | 4 |  |  | 4 |  |  |  | 7.6 |  | -1.444995 | 176 | 658.8 |  |  | 1.54 | -2.50695597 | 7 | 8 | -5.63642581 | 26 | 55.845 | 4 | 8 | 5012 | -0.822054 | 156 | 762.5 | 1.83 | -3.32298257 | 6 | [6 empty] | 1.070766 |  |  | -1.880997 | -15.81347106 |  | 1.056638 | -4.85 | -20.66347106 | [28 empty] | -1.583351 |  | 0.06739727 |  | -1.880997 |  | 0.4369624
Ti-Cr | Ti-Cr | 双原子 | Ti-Cr | 0 | 0 | 0.3200776 | [7 empty] | 4 |  | 22 |  | 47.867 | 4 |  |  | 4 |  |  |  | 7.6 |  | -1.089079 | 176 | 658.8 |  |  | 1.54 | -2.50695597 | 9 | 6 | -7.03048438 | 24 | 51.9961 | 4 | 6 | 64.3 | -1.280506 | 166 | 652.9 | 1.66 | -5.4502519 | 6 | [6 empty] | 1.082212 |  |  | -1.384968 | -15.81347106 |  | 2.15085 | -4.85 | -20.66347106 | [28 empty] | 0 |  | 0 |  | -1.384968 |  | 0.3200776
Ti-Sc | Ti-Sc | 双原子 | Ti-Sc |  | -2.185128 | [8 empty] | 4 |  | 22 |  | 47.867 | 4 |  |  | 4 |  |  |  | 7.6 |  | -1.575259 | 176 | 658.8 |  |  | 1.54 | -2.50695597 | 8 | 3 | -10.23237403 | 21 | 44.955907 | 4 | 3 | 18.1 | -1.758242 | 184 | 633.1 | 1.36 | -2.06103826 | 7 | [6 empty] | 1.192412 |  |  | -0.5128863 | -15.81347106 |  | 1.452915 | -4.85 | -20.66347106 | [28 empty] | -2.185128 |  |  |  | -0.5128863
Ti-Pd | Ti-Pd | 双原子 | Ti-Pd |  | -1.428151 | [8 empty] | 4 |  | 22 |  | 47.867 | 4 |  |  | 4 |  |  |  | 7.6 |  | -1.54313 | 176 | 658.8 |  |  | 1.54 | -2.50695597 | 7 | 10 | -3.48465065 | 46 | 106.42 | 5 | 8 | 53.7 | -0.551309 | 169 | 804.4 | 2.2 | -1.4761348 | 5 | [6 empty] | 1.145069 |  |  | -0.74159144 | -15.81347106 |  | 1.509792 | -4.85 | -20.66347106 | [28 empty] | -1.428151 |  |  |  | -0.74159144
Ti-Rh | Ti-Rh | 双原子 | Ti-Rh |  | -1.71315 | [8 empty] | 4 |  | 22 |  | 47.867 | 4 |  |  | 4 |  |  |  | 7.6 |  | -1.578245 | 176 | 658.8 |  |  | 1.54 | -2.50695597 | 7 | 9 | -6.22822041 | 45 | 102.90549 | 5 | 9 | 1100 | -0.873217 | 173 | 719.7 | 2.28 | -1.19188467 | 6 | [6 empty] | 1.112767 |  |  | -2.47086136 | -15.81347106 |  | 2.057383535 | -4.85 | -20.66347106 | [28 empty] | -1.71315 |  |  |  | -2.47086136
Ti-Ru | Ti-Ru | 双原子 | Ti-Ru |  | -2.828955 | 1.045255 | [7 empty] | 4 |  | 22 |  | 47.867 | 4 |  |  | 4 |  |  |  | 7.6 |  | -1.377335 | 176 | 658.8 |  |  | 1.54 | -2.50695597 | 7 | 8 | -7.81315748 | 44 | 101.07 | 5 | 8 | 101.3 | -1.083556 | 178 | 710.2 | 2.2 | -1.50000734 | 6 | [6 empty] | 1.096643 |  |  | -1.774179 | -15.81347106 |  | 2.391859 | -4.85 | -20.66347106 | [28 empty] | -2.828955 |  |  |  | -1.774179 |  | 1.045255
Ti-Mo | Ti-Mo | 双原子 | Ti-Mo | 0 | 0 | [8 empty] | 4 |  | 22 |  | 47.867 | 4 |  |  | 4 |  |  |  | 7.6 |  | -1.187381 | 176 | 658.8 |  |  | 1.54 | -2.50695597 | 9 | 6 | -8.60140861 | 42 | 95.95 | 5 | 6 | 71.9 | -2.027719 | 190 | 684.3 | 2.16 | -4.65369438 | 6 | [6 empty] | 1.090166 |  |  | -0.9420658 | -15.81347106 |  | 2.30288 | -4.85 | -20.66347106 | [28 empty] | 0 |  | 0 |  | -0.9420658
Ti-Y | Ti-Y | 双原子 | Ti-Y | 1.45065128 | -2.461572 | 0.2953279 | [7 empty] | 4 |  | 22 |  | 47.867 | 4 |  |  | 4 |  |  |  | 7.6 |  | -1.954676 | 176 | 658.8 |  |  | 1.54 | -2.50695597 | 7 | 3 | -11.00079422 | 39 | 88.905838 | 5 | 3 | 29.6 | -2.099318 | 212 | 600 | 1.22 | -2.20212807 | 8 | [6 empty] | 1.127926 |  |  | -0.4031137 | -15.81347106 |  | 2.572635055 | -4.85 | -20.66347106 | [28 empty] | -2.461572 |  | 1.45065128 |  | -0.4031137 |  | 0.2953279
Ti-Nb | Ti-Nb | 双原子 | Ti-Nb | 0.1438453 | -4.87912776 | [8 empty] | 4 |  | 22 |  | 47.867 | 4 |  |  | 4 |  |  |  | 7.6 |  | -1.190983 | 176 | 658.8 |  |  | 1.54 | -2.50695597 | 9 | 2 | -10.77614404 | 41 | 92.90637 | 5 | 5 | 86.1 | -2.058657 | 198 | 652.1 | 1.6 | -3.1842278 | 6 | [6 empty] | 1.195944 |  |  | -1.616192 | -15.81347106 |  | 2.730428 | -4.85 | -20.66347106 | [28 empty] | -4.87912776 |  | 0.1438453 |  | -1.616192
Ti-Pt | Ti-Pt | 双原子 | Ti-Pt | 0.421018 | -1.224875 | 1.151367 | [7 empty] | 4 |  | 22 |  | 47.867 | 4 |  |  | 4 |  |  |  | 7.6 |  | -1.5761 | 176 | 658.8 |  |  | 1.54 | -2.50695597 | 7 | 10 | -5.17239875 | 78 | 195.084 | 6 | 8 | 205.3 | -0.888977 | 177 | 870 | 2.28 | -0.52997639 | 6 | [6 empty] | 1.014979 |  |  | -2.89191952 | -15.81347106 |  | 1.753349 | -4.85 | -20.66347106 | [28 empty] | -1.224875 |  | 0.421018 |  | -2.89191952 |  | 1.151367
Ti-Os | Ti-Os | 双原子 | Ti-Os | 0.1166478 | -1.779608 | 1.3331015 | [7 empty] | 4 |  | 22 |  | 47.867 | 4 |  |  | 4 |  |  |  | 7.6 |  | -1.47934 | 176 | 658.8 |  |  | 1.54 | -2.50695597 | 7 | 8 | -8.08804196 | 76 | 190.23 | 6 | 8 | 106.1 | -0.552347 | 185 | 840 | 2.2 | -2.90555222 | 6 | [6 empty] | 1.035903 |  |  | -2.00342 | -15.81347106 |  | 1.800591 | -4.85 | -20.66347106 | [28 empty] | -1.779608 |  | 0.1166478 |  | -2.00342 |  | 1.3331015
Ti-Re | Ti-Re | 双原子 | Ti-Re | 0 | 0 | 0.5722647 | [7 empty] | 4 |  | 22 |  | 47.867 | 4 |  |  | 4 |  |  |  | 7.6 |  | -1.424254 | 176 | 658.8 |  |  | 1.54 | -2.50695597 | 7 | 7 | -8.83982817 | 75 | 186.207 | 6 | 7 | 14.5 | -1.787787 | 188 | 760 | 1.9 | -4.6162044 | 6 | [6 empty] | 1.125799 |  |  | -1.594223 | -14.21718348 |  | 2.006682005 | -4.85 | -20.66347106 | [28 empty] | 0 |  | 0 |  | -1.594223 |  | 0.5722647
Ti-W | Ti-W | 双原子 | Ti-W |  | -4.87912776 | [8 empty] | 4 |  | 22 |  | 47.867 | 4 |  |  | 4 |  |  |  | 7.6 |  | -1.339491 | 176 | 658.8 |  |  | 1.54 | -2.50695597 | 7 | 6 | -10.77614404 | 74 | 183.84 | 6 | 6 | 78.6 | -1.95233 | 193 | 770 | 2.36 | -4.57692452 | 6 | [6 empty] | 1.107805 |  |  | -1.616192 | -14.21718348 |  | 2.730428 | -4.85 | -20.66347106 | [28 empty] | -4.87912776 |  |  |  | -1.616192
Sc-Cu | Sc-Cu | 双原子 | Sc-Cu | 0.7554426 | -1.182923 | [8 empty] | 3 |  | 21 |  | 44.955907 | 4 |  |  | 3 |  |  |  | 18.1 |  | -1.657478 | 184 | 633.1 |  |  | 1.36 | -2.06103826 | 9 | 11 | -4.66677991 | 29 | 63.546 | 4 | 4 | 118.4 | -0.532737 | 145 | 745.5 | 1.9 | -0.24519138 | 5 | [6 empty] | 1.079107 |  |  | -1.035572 | -14.21718348 |  | 1.709743 | -3.9 | -18.11718348 | [28 empty] | -1.182923 |  | 0.7554426 |  | -1.035572
Sc-Ni | Sc-Ni | 双原子 | Sc-Ni |  | -1.008991 | 1.090329 | [7 empty] | 3 |  | 21 |  | 44.955907 | 4 |  |  | 3 |  |  |  | 18.1 |  | -1.514922 | 184 | 633.1 |  |  | 1.36 | -2.06103826 | 9 | 10 | -6.03322559 | 28 | 58.6934 | 4 | 8 | 112 | -0.672763 | 149 | 737.1 | 1.91 | -0.31430297 | 6 | [6 empty] | 1.086981 |  |  | -1.83089162 | -14.21718348 |  | 2.063146 | -3.9 | -18.11718348 | [28 empty] | -1.008991 |  |  |  | -1.83089162 |  | 1.090329
Sc-Co | Sc-Co | 双原子 | Sc-Co | 0.09303249 | -2.265181 | 1.21155946 | [7 empty] | 3 |  | 21 |  | 44.955907 | 4 |  |  | 3 |  |  |  | 18.1 |  | -1.579408 | 184 | 633.1 |  |  | 1.36 | -2.06103826 | 9 | 9 | -6.263448 | 27 | 58.9331 | 4 | 8 | 63.7 | -1.016734 | 152 | 760.4 | 1.88 | -1.88583082 | 6 | [6 empty] | 1.098724 |  |  | -1.923642 | -14.21718348 |  | 2.215018 | -3.9 | -18.11718348 | [28 empty] | -2.265181 |  | 0.09303249 |  | -1.923642 |  | 1.21155946
Sc-Fe | Sc-Fe | 双原子 | Sc-Fe |  | -2.291677 | 0.4827045 | [7 empty] | 3 |  | 21 |  | 44.955907 | 4 |  |  | 3 |  |  |  | 18.1 |  | -1.731315 | 184 | 633.1 |  |  | 1.36 | -2.06103826 | 10 | 8 | -6.47380138 | 26 | 55.845 | 4 | 8 | 5012 | -1.769681 | 156 | 762.5 | 1.83 | -3.32298257 | 6 | [6 empty] | 1.085359 |  |  | -1.321039 | -14.21718348 |  | 2.108944 | -3.9 | -18.11718348 | [28 empty] | -2.291677 |  |  |  | -1.321039 |  | 0.4827045
Sc-Cr | Sc-Cr | 双原子 | Sc-Cr | 0 | 0 | 0.5598954 | [7 empty] | 3 |  | 21 |  | 44.955907 | 4 |  |  | 3 |  |  |  | 18.1 |  | -1.552282 | 184 | 633.1 |  |  | 1.36 | -2.06103826 | 10 | 6 | -10.56188289 | 24 | 51.9961 | 4 | 6 | 64.3 | -1.169046 | 166 | 652.9 | 1.66 | -5.4502519 | 6 | [6 empty] | 1.177768 |  |  | -1.479827 | -14.21718348 |  | 2.709233 | -3.9 | -18.11718348 | [28 empty] | 0 |  | 0 |  | -1.479827 |  | 0.5598954
Sc-Ti | Sc-Ti | 双原子 | Sc-Ti |  | -1.613097 | [8 empty] | 3 |  | 21 |  | 44.955907 | 4 |  |  | 3 |  |  |  | 18.1 |  | -1.756277 | 184 | 633.1 |  |  | 1.36 | -2.06103826 | 11 | 4 | -12.75212907 | 22 | 47.867 | 4 | 4 | 7.6 | -1.838638 | 176 | 658.8 | 1.54 | -2.50695597 | 7 | [6 empty] | 1.260786 |  |  | -0.4780632 | -14.21718348 |  | 2.104743 | -3.9 | -18.11718348 | [28 empty] | -1.613097 |  |  |  | -0.4780632
Sc-Pd | Sc-Pd | 双原子 | Sc-Pd |  | -2.057218 | [8 empty] | 3 |  | 21 |  | 44.955907 | 4 |  |  | 3 |  |  |  | 18.1 |  | -1.678844 | 184 | 633.1 |  |  | 1.36 | -2.06103826 | 10 | 10 | -4.41804222 | 46 | 106.42 | 5 | 8 | 53.7 | -0.477291 | 169 | 804.4 | 2.2 | -1.4761348 | 6 | [6 empty] | 1.135766 |  |  | -1.903806 | -14.21718348 |  | 2.044252765 | -3.9 | -18.11718348 | [28 empty] | -2.057218 |  |  |  | -1.903806
Sc-Rh | Sc-Rh | 双原子 | Sc-Rh |  | -1.883854 | 1.467803 | [7 empty] | 3 |  | 21 |  | 44.955907 | 4 |  |  | 3 |  |  |  | 18.1 |  | -1.561882 | 184 | 633.1 |  |  | 1.36 | -2.06103826 | 9 | 9 | -6.50581642 | 45 | 102.90549 | 5 | 9 | 1100 | -0.81106 | 173 | 719.7 | 2.28 | -1.19188467 | 6 | [6 empty] | 1.081678 |  |  | -2.644454 | -14.21718348 |  | 2.256547 | -3.9 | -18.11718348 | [28 empty] | -1.883854 |  |  |  | -2.644454 |  | 1.467803
Sc-Ru | Sc-Ru | 双原子 | Sc-Ru | 0 | -4.78607547 | 1.07134218 | [7 empty] | 3 |  | 21 |  | 44.955907 | 4 |  |  | 3 |  |  |  | 18.1 |  | -1.877194 | 184 | 633.1 |  |  | 1.36 | -2.06103826 | 9 | 8 | -7.94523195 | 44 | 101.07 | 5 | 8 | 101.3 | -0.988094 | 178 | 710.2 | 2.2 | -1.50000734 | 6 | [6 empty] | 1.795311 |  |  | -2.135646 | -14.21718348 |  | 2.283824955 | -3.9 | -18.11718348 | [28 empty] | -4.78607547 |  | 0 |  | -2.135646 |  | 1.07134218
Sc-Mo | Sc-Mo | 双原子 | Sc-Mo |  |  | 0.26041125 | [7 empty] | 3 |  | 21 |  | 44.955907 | 4 |  |  | 3 |  |  |  | 18.1 |  | -1.456967 | 184 | 633.1 |  |  | 1.36 | -2.06103826 | 10 | 6 |  | 42 | 95.95 | 5 | 6 | 71.9 | -1.64445 | 190 | 684.3 | 2.16 | -4.65369438 | 4 | [6 empty] | 1.362086 |  |  |  | -14.21718348 |  |  | -3.9 | -18.11718348 | [34 empty] | 0.26041125
Sc-Y | Sc-Y | 双原子 | Sc-Y | 0.3712897 | -1.406996 | 0.06425696 | [7 empty] | 3 |  | 21 |  | 44.955907 | 4 |  |  | 3 |  |  |  | 18.1 |  | -1.76233 | 184 | 633.1 |  |  | 1.36 | -2.06103826 | 11 | 3 | -10.81847396 | 39 | 88.905838 | 5 | 3 | 29.6 | -1.926824 | 212 | 600 | 1.22 | -2.20212807 | 7 | [6 empty] | 1.194412 |  |  | -0.6456814 | -14.21718348 |  | 1.409524615 | -3.9 | -18.11718348 | [28 empty] | -1.406996 |  | 0.3712897 |  | -0.6456814 |  | 0.06425696
Sc-Nb | Sc-Nb | 双原子 | Sc-Nb | 0 | 0 | [8 empty] | 3 |  | 21 |  | 44.955907 | 4 |  |  | 3 |  |  |  | 18.1 |  | -1.441281 | 184 | 633.1 |  |  | 1.36 | -2.06103826 | 9 | 2 | -10.53681475 | 41 | 92.90637 | 5 | 5 | 86.1 | -1.78348 | 198 | 652.1 | 1.6 | -3.1842278 | 6 | [6 empty] | 1.018793 |  |  | -0.9514461 | -14.21718348 |  | 2.780896 | -3.9 | -18.11718348 | [28 empty] | 0 |  | 0 |  | -0.9514461
Sc-Pt | Sc-Pt | 双原子 | Sc-Pt | 0.2679032 | -1.59270157 | 1.261262 | [7 empty] | 3 |  | 21 |  | 44.955907 | 4 |  |  | 3 |  |  |  | 18.1 |  | -1.531927 | 184 | 633.1 |  |  | 1.36 | -2.06103826 | 9 | 10 | -5.82122916 | 78 | 195.084 | 6 | 8 | 205.3 | -0.139035 | 177 | 870 | 2.28 | -0.52997639 | 6 | [6 empty] | 1.087499 |  |  | -2.86478384 | -14.21718348 |  | 2.098787 | -3.9 | -18.11718348 | [28 empty] | -1.59270157 |  | 0.2679032 |  | -2.86478384 |  | 1.261262
Sc-Os | Sc-Os | 双原子 | Sc-Os |  | -1.994077 | 1.525304 | [7 empty] | 3 |  | 21 |  | 44.955907 | 4 |  |  | 3 |  |  |  | 18.1 |  | -1.651846 | 184 | 633.1 |  |  | 1.36 | -2.06103826 | 10 | 8 | -9.336206 | 76 | 190.23 | 6 | 8 | 106.1 | -1.851258 | 185 | 840 | 2.2 | -2.90555222 | 4 | [6 empty] | 1.114994 |  |  | -1.354201 | -14.21718348 |  | 2.633083015 | -3.9 | -18.11718348 | [28 empty] | -1.994077 |  |  |  | -1.354201 |  | 1.525304
Sc-Re | Sc-Re | 双原子 | Sc-Re | 0 | -6.11335962 | [8 empty] | 3 |  | 21 |  | 44.955907 | 4 |  |  | 3 |  |  |  | 18.1 |  | -1.269686 | 184 | 633.1 |  |  | 1.36 | -2.06103826 | 10 | 7 | -12.21634872 | 75 | 186.207 | 6 | 7 | 14.5 | -1.832172 | 188 | 760 | 1.9 | -4.6162044 | 5 | [6 empty] | 0.978994 |  |  | -1.07036 | -14.21718348 |  | 2.646162 | -3.9 | -18.11718348 | [28 empty] | -6.11335962 |  | 0 |  | -1.07036
Sc-W | Sc-W | 双原子 | Sc-W | [10 empty] | 3 |  | 21 |  | 44.955907 | 4 |  |  | 3 |  |  |  | 18.1 |  | -1.466144 | 184 | 633.1 |  |  | 1.36 | -2.06103826 | 10 | 6 | -11.87381102 | 74 | 183.84 | 6 | 6 | 78.6 | -1.347484 | 193 | 770 | 2.36 | -4.57692452 | 4 | [6 empty] | 1.112441 |  |  |  | -14.21718348 |  |  | -3.9 | -18.11718348
Rh-Cu | Rh-Cu | 双原子 | Rh-Cu | 0.629537 | -2.458117 | 0.2012819 | [7 empty] | 9 |  | 45 |  | 102.90549 | 5 |  |  | 9 |  |  |  | 1100 |  | -0.978111 | 173 | 719.7 |  |  | 2.28 | -1.19188467 | 9 | 11 | -5.503197 | 29 | 63.546 | 4 | 4 | 118.4 | -1.374166 | 145 | 745.5 | 1.9 | -0.24519138 | 6 | [6 empty] | 1.135272 |  |  | -0.6854286 | -6.52120901 |  | 2.974455 | -5.75 | -12.27120901 | [28 empty] | -2.458117 |  | 0.629537 |  | -0.6854286 |  | 0.2012819
Rh-Ni | Rh-Ni | 双原子 | Rh-Ni | 0.146465 | -2.72781752 | 0.2668931 | [7 empty] | 9 |  | 45 |  | 102.90549 | 5 |  |  | 9 |  |  |  | 1100 |  | -1.484854 | 173 | 719.7 |  |  | 2.28 | -1.19188467 | 9 | 10 | -7.31600434 | 28 | 58.6934 | 4 | 8 | 112 | -0.812812 | 149 | 737.1 | 1.91 | -0.31430297 | 6 | [6 empty] | 1.543308 |  |  | -1.528934 | -6.52120901 |  | 2.991293 | -5.75 | -12.27120901 | [28 empty] | -2.72781752 |  | 0.146465 |  | -1.528934 |  | 0.2668931
Rh-Co | Rh-Co | 双原子 | Rh-Co | 0.1426028 | -2.836752 | 0.3669796 | [7 empty] | 9 |  | 45 |  | 102.90549 | 5 |  |  | 9 |  |  |  | 1100 |  | -0.883071 | 173 | 719.7 |  |  | 2.28 | -1.19188467 | 9 | 9 | -9.56612445 | 27 | 58.9331 | 4 | 8 | 63.7 | -0.657478 | 152 | 760.4 | 1.88 | -1.88583082 | 6 | [6 empty] | 1.208207 |  |  | -1.28078706 | -6.52120901 |  | 2.818759 | -5.75 | -12.27120901 | [28 empty] | -2.836752 |  | 0.1426028 |  | -1.28078706 |  | 0.3669796
Rh-Fe | Rh-Fe | 双原子 | Rh-Fe | 0.2036667 | -2.82040988 | [8 empty] | 9 |  | 45 |  | 102.90549 | 5 |  |  | 9 |  |  |  | 1100 |  | -0.888984 | 173 | 719.7 |  |  | 2.28 | -1.19188467 | 9 | 8 | -8.72963929 | 26 | 55.845 | 4 | 8 | 5012 | -1.017433 | 156 | 762.5 | 1.83 | -3.32298257 | 6 | [6 empty] | 1.281043 |  |  | -0.2247458 | -6.52120901 |  | 3.016357 | -5.75 | -12.27120901 | [28 empty] | -2.82040988 |  | 0.2036667 |  | -0.2247458
Rh-Cr | Rh-Cr | 双原子 | Rh-Cr | 0.1149115 | -2.91973813 | [8 empty] | 9 |  | 45 |  | 102.90549 | 5 |  |  | 9 |  |  |  | 1100 |  | -1.088816 | 173 | 719.7 |  |  | 2.28 | -1.19188467 | 9 | 6 | -10.75480998 | 24 | 51.9961 | 4 | 6 | 64.3 | -1.269231 | 166 | 652.9 | 1.66 | -5.4502519 | 6 | [6 empty] | 1.068259 |  |  | -0.06460518 | -6.52120901 |  | 3.174681 | -5.75 | -12.27120901 | [28 empty] | -2.91973813 |  | 0.1149115 |  | -0.06460518
Rh-Ti | Rh-Ti | 双原子 | Rh-Ti | 0.4922858 | -2.95893276 | 0.2403823 | [7 empty] | 9 |  | 45 |  | 102.90549 | 5 |  |  | 9 |  |  |  | 1100 |  | -0.835245 | 173 | 719.7 |  |  | 2.28 | -1.19188467 | 9 | 4 | -14.6314836 | 22 | 47.867 | 4 | 4 | 7.6 | -1.661096 | 176 | 658.8 | 1.54 | -2.50695597 | 6 | [6 empty] | 1.080986 |  |  | -0.4506799 | -6.52120901 |  | 3.287139 | -5.75 | -12.27120901 | [28 empty] | -2.95893276 |  | 0.4922858 |  | -0.4506799 |  | 0.2403823
Rh-Sc | Rh-Sc | 双原子 | Rh-Sc |  | -3.134412 | [8 empty] | 9 |  | 45 |  | 102.90549 | 5 |  |  | 9 |  |  |  | 1100 |  | -0.388705 | 173 | 719.7 |  |  | 2.28 | -1.19188467 | 9 | 3 | -13.26676151 | 21 | 44.955907 | 4 | 3 | 18.1 | -1.592987 | 184 | 633.1 | 1.36 | -2.06103826 | 6 | [6 empty] | 1.157815 |  |  | -0.4261027 | -6.52120901 |  | 3.431873 | -5.75 | -12.27120901 | [28 empty] | -3.134412 |  |  |  | -0.4261027
Rh-Pd | Rh-Pd | 双原子 | Rh-Pd | 0.3098428 | -3.17662096 | 0.2138114 | [7 empty] | 9 |  | 45 |  | 102.90549 | 5 |  |  | 9 |  |  |  | 1100 |  | -1.075128 | 173 | 719.7 |  |  | 2.28 | -1.19188467 | 9 | 10 | -5.8337905 | 46 | 106.42 | 5 | 8 | 53.7 | -0.979521 | 169 | 804.4 | 2.2 | -1.4761348 | 6 | [6 empty] | 1.270578 |  |  | -1.826043 | -6.52120901 |  | 3.068886025 | -5.75 | -12.27120901 | [28 empty] | -3.17662096 |  | 0.3098428 |  | -1.826043 |  | 0.2138114
Rh-Ru | Rh-Ru | 双原子 | Rh-Ru | 0 | 0 | 0.4084593 | [7 empty] | 9 |  | 45 |  | 102.90549 | 5 |  |  | 9 |  |  |  | 1100 |  | -0.97418 | 173 | 719.7 |  |  | 2.28 | -1.19188467 | 9 | 8 | -10.2544264 | 44 | 101.07 | 5 | 8 | 101.3 | -1.223959 | 178 | 710.2 | 2.2 | -1.50000734 | 5 | [6 empty] | 1.136425 |  |  | -2.025733 | -6.52120901 |  | 2.627018465 | -5.75 | -12.27120901 | [28 empty] | 0 |  | 0 |  | -2.025733 |  | 0.4084593
Rh-Mo | Rh-Mo | 双原子 | Rh-Mo |  | -3.17208039 | [8 empty] | 9 |  | 45 |  | 102.90549 | 5 |  |  | 9 |  |  |  | 1100 |  | -0.906853 | 173 | 719.7 |  |  | 2.28 | -1.19188467 | 9 | 6 | -13.36265401 | 42 | 95.95 | 5 | 6 | 71.9 | -1.95875 | 190 | 684.3 | 2.16 | -4.65369438 | 6 | [6 empty] | 0.99551 |  |  | -0.3519853 | -6.52120901 |  | 3.115893 | -5.75 | -12.27120901 | [28 empty] | -3.17208039 |  |  |  | -0.3519853
Rh-Y | Rh-Y | 双原子 | Rh-Y |  | -3.427014 | [8 empty] | 9 |  | 45 |  | 102.90549 | 5 |  |  | 9 |  |  |  | 1100 |  | -0.621578 | 173 | 719.7 |  |  | 2.28 | -1.19188467 | 9 | 3 | -12.8482952 | 39 | 88.905838 | 5 | 3 | 29.6 | -1.922045 | 212 | 600 | 1.22 | -2.20212807 | 6 | [6 empty] | 1.271538 |  |  | -0.4211292 | -6.52120901 |  | 3.596887635 | -5.75 | -12.27120901 | [28 empty] | -3.427014 |  |  |  | -0.4211292
Rh-Nb | Rh-Nb | 双原子 | Rh-Nb |  | -3.365191 | [8 empty] | 9 |  | 45 |  | 102.90549 | 5 |  |  | 9 |  |  |  | 1100 |  | -0.853096 | 173 | 719.7 |  |  | 2.28 | -1.19188467 | 9 | 2 | -15.79582615 | 41 | 92.90637 | 5 | 5 | 86.1 | -2.224435 | 198 | 652.1 | 1.6 | -3.1842278 | 6 | [6 empty] | 1.120347 |  |  | -0.4902054 | -6.52120901 |  | 3.350357 | -5.75 | -12.27120901 | [28 empty] | -3.365191 |  |  |  | -0.4902054
Rh-Pt | Rh-Pt | 双原子 | Rh-Pt | 0.08357625 | -3.548903 | 0.34120337 | [7 empty] | 9 |  | 45 |  | 102.90549 | 5 |  |  | 9 |  |  |  | 1100 |  | -0.929776 | 173 | 719.7 |  |  | 2.28 | -1.19188467 | 9 | 10 | -6.97284329 | 78 | 195.084 | 6 | 8 | 205.3 | -1.033905 | 177 | 870 | 2.28 | -0.52997639 | 6 | [6 empty] | 1.280972 |  |  | -2.662873 | -6.52120901 |  | 3.050493145 | -5.75 | -12.27120901 | [28 empty] | -3.548903 |  | 0.08357625 |  | -2.662873 |  | 0.34120337
Rh-Os | Rh-Os | 双原子 | Rh-Os | 0 | 0 | 0.2298495 | [7 empty] | 9 |  | 45 |  | 102.90549 | 5 |  |  | 9 |  |  |  | 1100 |  | -0.903784 | 173 | 719.7 |  |  | 2.28 | -1.19188467 | 9 | 8 | -10.59914493 | 76 | 190.23 | 6 | 8 | 106.1 | -1.086383 | 185 | 840 | 2.2 | -2.90555222 | 4 | [6 empty] | 1.103125 |  |  | -1.7642506 | -6.52120901 |  | 2.525078 | -5.75 | -12.27120901 | [28 empty] | 0 |  | 0 |  | -1.7642506 |  | 0.2298495
Rh-Re | Rh-Re | 双原子 | Rh-Re | 0 | 0 | 0.06902666 | [7 empty] | 9 |  | 45 |  | 102.90549 | 5 |  |  | 9 |  |  |  | 1100 |  | -1.474813 | 173 | 719.7 |  |  | 2.28 | -1.19188467 | 7 | 7 | -12.48675436 | 75 | 186.207 | 6 | 7 | 14.5 | -2.48198 | 188 | 760 | 1.9 | -4.6162044 | 4 | [6 empty] | 1.532136 |  |  | -0.7378371 | -6.52120901 |  | 2.530706325 | -5.75 | -12.27120901 | [28 empty] | 0 |  | 0 |  | -0.7378371 |  | 0.06902666
Rh-W | Rh-W | 双原子 | Rh-W | 0.30196721 | -3.43344834 | 0 | [7 empty] | 9 |  | 45 |  | 102.90549 | 5 |  |  | 9 |  |  |  | 1100 |  | -0.904839 | 173 | 719.7 |  |  | 2.28 | -1.19188467 | 9 | 6 | -15.38161589 | 74 | 183.84 | 6 | 6 | 78.6 | -1.953319 | 193 | 770 | 2.36 | -4.57692452 | 4 | [6 empty] | 1.292247 |  |  | 0 | -6.52120901 |  | 3.104318735 | -5.75 | -12.27120901 | [28 empty] | -3.43344834 |  | 0.30196721 |  | 0 |  | 0
Mo-Cu | Mo-Cu | 双原子 | Mo-Cu |  | -1.152349 | 0.7343578 | [7 empty] | 6 |  | 42 |  | 95.95 | 5 |  |  | 6 |  |  |  | 71.9 |  | -2.249121 | 190 | 684.3 |  |  | 2.16 | -4.65369438 | 7 | 11 | -3.1337511 | 29 | 63.546 | 4 | 4 | 118.4 | 1.073691 | 145 | 745.5 | 1.9 | -0.24519138 | 4 | [6 empty] | 1.290937 |  |  | -1.208166 | -17.33166194 |  | 1.829093135 | -6.82 | -24.15166194 | [28 empty] | -1.152349 |  |  |  | -1.208166 |  | 0.7343578
Mo-Ni | Mo-Ni | 双原子 | Mo-Ni | 0.34969021 | -2.001489 | 0.81933414 | [7 empty] | 6 |  | 42 |  | 95.95 | 5 |  |  | 6 |  |  |  | 71.9 |  | -2.413864 | 190 | 684.3 |  |  | 2.16 | -4.65369438 | 7 | 10 | -4.53612305 | 28 | 58.6934 | 4 | 8 | 112 | 1.029755 | 149 | 737.1 | 1.91 | -0.31430297 | 4 | [6 empty] | 1.28501 |  |  | -1.37176571 | -17.33166194 |  | 2.135571635 | -6.82 | -24.15166194 | [28 empty] | -2.001489 |  | 0.34969021 |  | -1.37176571 |  | 0.81933414
Mo-Co | Mo-Co | 双原子 | Mo-Co | 0.1595969 | -2.150321 | 1.199208 | [7 empty] | 6 |  | 42 |  | 95.95 | 5 |  |  | 6 |  |  |  | 71.9 |  | -2.252417 | 190 | 684.3 |  |  | 2.16 | -4.65369438 | 7 | 9 | -4.3823147 | 27 | 58.9331 | 4 | 8 | 63.7 | 1.00408 | 152 | 760.4 | 1.88 | -1.88583082 | 4 | [6 empty] | 1.21623 |  |  | -1.855833 | -17.33166194 |  | 2.005782 | -6.82 | -24.15166194 | [28 empty] | -2.150321 |  | 0.1595969 |  | -1.855833 |  | 1.199208
Mo-Fe | Mo-Fe | 双原子 | Mo-Fe | 0.5773977 | -2.69232948 | 0.61930651 | [7 empty] | 6 |  | 42 |  | 95.95 | 5 |  |  | 6 |  |  |  | 71.9 |  | -2.295782 | 190 | 684.3 |  |  | 2.16 | -4.65369438 | 7 | 8 | -4.64805115 | 26 | 55.845 | 4 | 8 | 5012 | 1.067069 | 156 | 762.5 | 1.83 | -3.32298257 | 5 | [6 empty] | 1.259492 |  |  | -1.382731 | -17.33166194 |  | 2.215918 | -6.82 | -24.15166194 | [28 empty] | -2.69232948 |  | 0.5773977 |  | -1.382731 |  | 0.61930651
Mo-Cr | Mo-Cr | 双原子 | Mo-Cr | 0 | 0 | 0.2227656 | [7 empty] | 6 |  | 42 |  | 95.95 | 5 |  |  | 6 |  |  |  | 71.9 |  | -2.373245 | 190 | 684.3 |  |  | 2.16 | -4.65369438 | 6 | 6 | -8.76994356 | 24 | 51.9961 | 4 | 6 | 64.3 | 1.096135 | 166 | 652.9 | 1.66 | -5.4502519 | 6 | [6 empty] | 1.289064 |  |  | -0.7160937 | -17.33166194 |  | 3.384761365 | -6.82 | -24.15166194 | [28 empty] | 0 |  | 0 |  | -0.7160937 |  | 0.2227656
Mo-Ti | Mo-Ti | 双原子 | Mo-Ti |  | -0.4530536 | 1.22789879 | [7 empty] | 6 |  | 42 |  | 95.95 | 5 |  |  | 6 |  |  |  | 71.9 |  | -1.886692 | 190 | 684.3 |  |  | 2.16 | -4.65369438 | 7 | 4 | -7.66847224 | 22 | 47.867 | 4 | 4 | 7.6 | 1.105425 | 176 | 658.8 | 1.54 | -2.50695597 | 5 | [6 empty] | 1.156177 |  |  | -0.9064779 | -17.33166194 |  | 2.37279 | -6.82 | -24.15166194 | [28 empty] | -0.4530536 |  |  |  | -0.9064779 |  | 1.22789879
Mo-Sc | Mo-Sc | 双原子 | Mo-Sc |  | -2.128951 | [8 empty] | 6 |  | 42 |  | 95.95 | 5 |  |  | 6 |  |  |  | 71.9 |  | -2.288438 | 190 | 684.3 |  |  | 2.16 | -4.65369438 | 7 | 3 | -9.10445529 | 21 | 44.955907 | 4 | 3 | 18.1 | 1.14185 | 184 | 633.1 | 1.36 | -2.06103826 | 7 | [6 empty] | 1.223931 |  |  | -0.4603596 | -17.33166194 |  | 2.041624685 | -6.82 | -24.15166194 | [28 empty] | -2.128951 |  |  |  | -0.4603596
Mo-Pd | Mo-Pd | 双原子 | Mo-Pd |  | -1.367639 | 0.3738064 | [7 empty] | 6 |  | 42 |  | 95.95 | 5 |  |  | 6 |  |  |  | 71.9 |  | -2.177935 | 190 | 684.3 |  |  | 2.16 | -4.65369438 | 6 | 10 | -2.646855 | 46 | 106.42 | 5 | 8 | 53.7 | 1.118965 | 169 | 804.4 | 2.2 | -1.4761348 | 4 | [6 empty] | 1.222555 |  |  | -1.168671 | -17.33166194 |  | 1.807971295 | -6.82 | -24.15166194 | [28 empty] | -1.367639 |  |  |  | -1.168671 |  | 0.3738064
Mo-Rh | Mo-Rh | 双原子 | Mo-Rh | 0.4276719 | -2.478795 | 1.406026 | [7 empty] | 6 |  | 42 |  | 95.95 | 5 |  |  | 6 |  |  |  | 71.9 |  | -2.158975 | 190 | 684.3 |  |  | 2.16 | -4.65369438 | 6 | 9 | -4.187056 | 45 | 102.90549 | 5 | 9 | 1100 | 1.080213 | 173 | 719.7 | 2.28 | -1.19188467 | 4 | [6 empty] | 1.359275 |  |  | -3.156836 | -17.33166194 |  | 1.831642355 | -6.82 | -24.15166194 | [28 empty] | -2.478795 |  | 0.4276719 |  | -3.156836 |  | 1.406026
Mo-Ru | Mo-Ru | 双原子 | Mo-Ru |  | -3.326897 | 0.9736087 | [7 empty] | 6 |  | 42 |  | 95.95 | 5 |  |  | 6 |  |  |  | 71.9 |  | -2.339139 | 190 | 684.3 |  |  | 2.16 | -4.65369438 | 7 | 8 | -5.59315646 | 44 | 101.07 | 5 | 8 | 101.3 | 1.035677 | 178 | 710.2 | 2.2 | -1.50000734 | 3 | [6 empty] | 1.236219 |  |  | -2.82510264 | -17.33166194 |  | 1.867579 | -6.82 | -24.15166194 | [28 empty] | -3.326897 |  |  |  | -2.82510264 |  | 0.9736087
Mo-Y | Mo-Y | 双原子 | Mo-Y |  | -1.398632 | 0.2905551 | [7 empty] | 6 |  | 42 |  | 95.95 | 5 |  |  | 6 |  |  |  | 71.9 |  | -2.503706 | 190 | 684.3 |  |  | 2.16 | -4.65369438 | 7 | 3 | -8.96864216 | 39 | 88.905838 | 5 | 3 | 29.6 | 1.062576 | 212 | 600 | 1.22 | -2.20212807 | 7 | [6 empty] | 1.282538 |  |  | -0.3928153 | -17.33166194 |  | 1.842587 | -6.82 | -24.15166194 | [28 empty] | -1.398632 |  |  |  | -0.3928153 |  | 0.2905551
Mo-Nb | Mo-Nb | 双原子 | Mo-Nb | [10 empty] | 6 |  | 42 |  | 95.95 | 5 |  |  | 6 |  |  |  | 71.9 |  | -2.314762 | 190 | 684.3 |  |  | 2.16 | -4.65369438 | 7 | 2 | -9.62864214 | 41 | 92.90637 | 5 | 5 | 86.1 | 1.003008 | 198 | 652.1 | 1.6 | -3.1842278 | 6 | [6 empty] | 1.35817 |  |  |  | -17.33166194 |  |  | -6.82 | -24.15166194
Mo-Pt | Mo-Pt | 双原子 | Mo-Pt | 0.3871043 | -1.362781 | 0.39319329 | [7 empty] | 6 |  | 42 |  | 95.95 | 5 |  |  | 6 |  |  |  | 71.9 |  | -2.120766 | 190 | 684.3 |  |  | 2.16 | -4.65369438 | 6 | 10 | -4.16256877 | 78 | 195.084 | 6 | 8 | 205.3 | 1.063932 | 177 | 870 | 2.28 | -0.52997639 | 4 | [6 empty] | 1.430116 |  |  | -1.34099 | -17.33166194 |  | 1.855309 | -6.82 | -24.15166194 | [28 empty] | -1.362781 |  | 0.3871043 |  | -1.34099 |  | 0.39319329
Mo-Os | Mo-Os | 双原子 | Mo-Os | 0 | 0 | 1.092926 | [7 empty] | 6 |  | 42 |  | 95.95 | 5 |  |  | 6 |  |  |  | 71.9 |  | -1.982795 | 190 | 684.3 |  |  | 2.16 | -4.65369438 | 5 | 8 | -5.80438 | 76 | 190.23 | 6 | 8 | 106.1 | 1.008268 | 185 | 840 | 2.2 | -2.90555222 | 3 | [6 empty] | 1.32849 |  |  | -2.766362 | -17.33166194 |  | 1.828821 | -6.82 | -24.15166194 | [28 empty] | 0 |  | 0 |  | -2.766362 |  | 1.092926
Mo-Re | Mo-Re | 双原子 | Mo-Re | 0.1209792 | -2.7705273 | 0.9114449 | [7 empty] | 6 |  | 42 |  | 95.95 | 5 |  |  | 6 |  |  |  | 71.9 |  | -1.773578 | 190 | 684.3 |  |  | 2.16 | -4.65369438 | 7 | 7 | -7.43480645 | 75 | 186.207 | 6 | 7 | 14.5 | 1.093186 | 188 | 760 | 1.9 | -4.6162044 | 6 | [6 empty] | 1.415187 |  |  | -1.277618 | -17.33166194 |  | 3.684582 | -6.82 | -24.15166194 | [28 empty] | -2.7705273 |  | 0.1209792 |  | -1.277618 |  | 0.9114449
Mo-W | Mo-W | 双原子 | Mo-W | 0 | 0 | 0.2363015 | [7 empty] | 6 |  | 42 |  | 95.95 | 5 |  |  | 6 |  |  |  | 71.9 |  | -1.838808 | 190 | 684.3 |  |  | 2.16 | -4.65369438 | 7 | 6 | -9.02070604 | 74 | 183.84 | 6 | 6 | 78.6 | 1.062158 | 193 | 770 | 2.36 | -4.57692452 | 6 | [6 empty] | 1.369382 |  |  | -1.37076798 | -17.33166194 |  | 4.051777485 | -6.82 | -24.15166194 | [28 empty] | 0 |  | 0 |  | -1.37076798 |  | 0.2363015
Y-Cu | Y-Cu | 双原子 | Y-Cu |  | -1.59669895 | [8 empty] | 3 |  | 39 |  | 88.905838 | 5 |  |  | 3 |  |  |  | 29.6 |  | -1.659479 | 212 | 600 |  |  | 1.22 | -2.20212807 | 13 | 11 | -4.228824 | 29 | 63.546 | 4 | 4 | 118.4 | 1.12082 | 145 | 745.5 | 1.9 | -0.24519138 | 5 | [6 empty] | 1.42506 |  |  | -1.351242 | -14.31161041 |  | 2.131290905 | -4.37 | -18.68161041 | [28 empty] | -1.59669895 |  |  |  | -1.351242
Y-Ni | Y-Ni | 双原子 | Y-Ni |  | -1.30917 | 1.07151017 | [7 empty] | 3 |  | 39 |  | 88.905838 | 5 |  |  | 3 |  |  |  | 29.6 |  | -1.86856 | 212 | 600 |  |  | 1.22 | -2.20212807 | 13 | 10 | -5.504755 | 28 | 58.6934 | 4 | 8 | 112 | 1.106167 | 149 | 737.1 | 1.91 | -0.31430297 | 6 | [6 empty] | 1.429209 |  |  | -1.651018 | -14.31161041 |  | 2.115036 | -4.37 | -18.68161041 | [28 empty] | -1.30917 |  |  |  | -1.651018 |  | 1.07151017
Y-Co | Y-Co | 双原子 | Y-Co |  | -2.197926 | 0.9816389 | [7 empty] | 3 |  | 39 |  | 88.905838 | 5 |  |  | 3 |  |  |  | 29.6 |  | -2.095307 | 212 | 600 |  |  | 1.22 | -2.20212807 | 12 | 9 | -5.63045969 | 27 | 58.9331 | 4 | 8 | 63.7 | 1.046467 | 152 | 760.4 | 1.88 | -1.88583082 | 6 | [6 empty] | 1.255941 |  |  | -1.428824 | -14.31161041 |  | 2.269764465 | -4.37 | -18.68161041 | [28 empty] | -2.197926 |  |  |  | -1.428824 |  | 0.9816389
Y-Fe | Y-Fe | 双原子 | Y-Fe | 0.9987497 | -1.600467 | 0.8599455 | [7 empty] | 3 |  | 39 |  | 88.905838 | 5 |  |  | 3 |  |  |  | 29.6 |  | -1.88801 | 212 | 600 |  |  | 1.22 | -2.20212807 | 12 | 8 | -5.72509363 | 26 | 55.845 | 4 | 8 | 5012 | 0.958021 | 156 | 762.5 | 1.83 | -3.32298257 | 5 | [6 empty] | 1.176277 |  |  | -1.511413 | -14.31161041 |  | 1.387077945 | -4.37 | -18.68161041 | [28 empty] | -1.600467 |  | 0.9987497 |  | -1.511413 |  | 0.8599455
Y-Cr | Y-Cr | 双原子 | Y-Cr | 1.163401 | -1.87284407 | 1.543171 | [7 empty] | 3 |  | 39 |  | 88.905838 | 5 |  |  | 3 |  |  |  | 29.6 |  | -2.006118 | 212 | 600 |  |  | 1.22 | -2.20212807 | 12 | 6 | -5.98978428 | 24 | 51.9961 | 4 | 6 | 64.3 | 1.061264 | 166 | 652.9 | 1.66 | -5.4502519 | 5 | [6 empty] | 1.328364 |  |  | -2.8232386 | -14.31161041 |  | 0.6758124 | -4.37 | -18.68161041 | [28 empty] | -1.87284407 |  | 1.163401 |  | -2.8232386 |  | 1.543171
Y-Ti | Y-Ti | 双原子 | Y-Ti | 1.389898 | -2.262046 | 0.8043515 | [7 empty] | 3 |  | 39 |  | 88.905838 | 5 |  |  | 3 |  |  |  | 29.6 |  | -2.094807 | 212 | 600 |  |  | 1.22 | -2.20212807 | 13 | 4 | -11.87426601 | 22 | 47.867 | 4 | 4 | 7.6 | 0.990902 | 176 | 658.8 | 1.54 | -2.50695597 | 7 | [6 empty] | 1.459966 |  |  | -0.7491943 | -14.31161041 |  | 2.64194 | -4.37 | -18.68161041 | [28 empty] | -2.262046 |  | 1.389898 |  | -0.7491943 |  | 0.8043515
Y-Sc | Y-Sc | 双原子 | Y-Sc | 0.8395895 | -1.834255 | 0.2437909 | [7 empty] | 3 |  | 39 |  | 88.905838 | 5 |  |  | 3 |  |  |  | 29.6 |  | -1.919269 | 212 | 600 |  |  | 1.22 | -2.20212807 | 13 | 3 | -10.53382826 | 21 | 44.955907 | 4 | 3 | 18.1 | 1.032304 | 184 | 633.1 | 1.36 | -2.06103826 | 6 | [6 empty] | 1.050588 |  |  | -0.5582912 | -14.31161041 |  | 2.123666 | -4.37 | -18.68161041 | [28 empty] | -1.834255 |  | 0.8395895 |  | -0.5582912 |  | 0.2437909
Y-Pd | Y-Pd | 双原子 | Y-Pd | 0.7346763 | -1.585242 | 1.350379 | [7 empty] | 3 |  | 39 |  | 88.905838 | 5 |  |  | 3 |  |  |  | 29.6 |  | -1.765037 | 212 | 600 |  |  | 1.22 | -2.20212807 | 13 | 10 | -3.78888827 | 46 | 106.42 | 5 | 8 | 53.7 | 1.118812 | 169 | 804.4 | 2.2 | -1.4761348 | 5 | [6 empty] | 1.062079 |  |  | -1.724634 | -14.31161041 |  | 2.190145 | -4.37 | -18.68161041 | [28 empty] | -1.585242 |  | 0.7346763 |  | -1.724634 |  | 1.350379
Y-Rh | Y-Rh | 双原子 | Y-Rh | 0.2362837 | -2.44529475 | 1.39846 | [7 empty] | 3 |  | 39 |  | 88.905838 | 5 |  |  | 3 |  |  |  | 29.6 |  | -1.855061 | 212 | 600 |  |  | 1.22 | -2.20212807 | 11 | 9 | -5.27286185 | 45 | 102.90549 | 5 | 9 | 1100 | 1.04081 | 173 | 719.7 | 2.28 | -1.19188467 | 5 | [6 empty] | 1.451611 |  |  | -2.875534 | -14.31161041 |  | 2.051182 | -4.37 | -18.68161041 | [28 empty] | -2.44529475 |  | 0.2362837 |  | -2.875534 |  | 1.39846
Y-Ru | Y-Ru | 双原子 | Y-Ru | 0 | 0 | 0.8231225 | [7 empty] | 3 |  | 39 |  | 88.905838 | 5 |  |  | 3 |  |  |  | 29.6 |  | -1.613681 | 212 | 600 |  |  | 1.22 | -2.20212807 | 12 | 8 | -6.87501254 | 44 | 101.07 | 5 | 8 | 101.3 | 1.084728 | 178 | 710.2 | 2.2 | -1.50000734 | 3 | [6 empty] | 1.216617 |  |  | -2.51774988 | -14.31161041 |  | 2.217850375 | -4.37 | -18.68161041 | [28 empty] | 0 |  | 0 |  | -2.51774988 |  | 0.8231225
Y-Mo | Y-Mo | 双原子 | Y-Mo | 0 | 0 | 0.2029801 | [7 empty] | 3 |  | 39 |  | 88.905838 | 5 |  |  | 3 |  |  |  | 29.6 |  | -1.929597 | 212 | 600 |  |  | 1.22 | -2.20212807 | 11 | 6 | -6.92020299 | 42 | 95.95 | 5 | 6 | 71.9 | 1.051785 | 190 | 684.3 | 2.16 | -4.65369438 | 3 | [6 empty] | 1.216125 |  |  | -1.88066208 | -14.31161041 |  | 2.474159 | -4.37 | -18.68161041 | [28 empty] | 0 |  | 0 |  | -1.88066208 |  | 0.2029801
Y-Nb | Y-Nb | 双原子 | Y-Nb |  | -2.446833 | [8 empty] | 3 |  | 39 |  | 88.905838 | 5 |  |  | 3 |  |  |  | 29.6 |  | -1.844556 | 212 | 600 |  |  | 1.22 | -2.20212807 | 10 | 2 | -12.68045504 | 41 | 92.90637 | 5 | 5 | 86.1 | 1.109589 | 198 | 652.1 | 1.6 | -3.1842278 | 7 | [6 empty] | 1.240477 |  |  | -0.5933215 | -14.31161041 |  | 2.933901505 | -4.37 | -18.68161041 | [28 empty] | -2.446833 |  |  |  | -0.5933215
Y-Pt | Y-Pt | 双原子 | Y-Pt |  | -1.795774 | 1.30963332 | [7 empty] | 3 |  | 39 |  | 88.905838 | 5 |  |  | 3 |  |  |  | 29.6 |  | -1.906186 | 212 | 600 |  |  | 1.22 | -2.20212807 | 11 | 10 | -5.144061 | 78 | 195.084 | 6 | 8 | 205.3 | 1.143428 | 177 | 870 | 2.28 | -0.52997639 | 5 | [6 empty] | 1.396297 |  |  | -2.210072 | -14.31161041 |  | 2.195196 | -4.37 | -18.68161041 | [28 empty] | -1.795774 |  |  |  | -2.210072 |  | 1.30963332
Y-Os | Y-Os | 双原子 | Y-Os | 0 | 0 | 1.473038 | [7 empty] | 3 |  | 39 |  | 88.905838 | 5 |  |  | 3 |  |  |  | 29.6 |  | -1.969492 | 212 | 600 |  |  | 1.22 | -2.20212807 | 12 | 8 | -7.44211891 | 76 | 190.23 | 6 | 8 | 106.1 | 0.950599 | 185 | 840 | 2.2 | -2.90555222 | 4 | [6 empty] | 1.402324 |  |  | -2.246794 | -14.31161041 |  | 2.18844 | -4.37 | -18.68161041 | [28 empty] | 0 |  | 0 |  | -2.246794 |  | 1.473038
Y-Re | Y-Re | 双原子 | Y-Re | 0 | 0 | 0.6265318 | [7 empty] | 3 |  | 39 |  | 88.905838 | 5 |  |  | 3 |  |  |  | 29.6 |  | -1.914375 | 212 | 600 |  |  | 1.22 | -2.20212807 | 11 | 7 | -7.03802263 | 75 | 186.207 | 6 | 7 | 14.5 | 1.066056 | 188 | 760 | 1.9 | -4.6162044 | 3 | [6 empty] | 1.163485 |  |  | -2.372728 | -14.31161041 |  | 2.451287 | -4.37 | -18.68161041 | [28 empty] | 0 |  | 0 |  | -2.372728 |  | 0.6265318
Y-W | Y-W | 双原子 | Y-W | 0 | 0 | 0.3904151 | [7 empty] | 3 |  | 39 |  | 88.905838 | 5 |  |  | 3 |  |  |  | 29.6 |  | -2.012802 | 212 | 600 |  |  | 1.22 | -2.20212807 | 11 | 6 | -8.2288278 | 74 | 183.84 | 6 | 6 | 78.6 | 1.044098 | 193 | 770 | 2.36 | -4.57692452 | 3 | [6 empty] | 1.229089 |  |  | -2.121483 | -17.63200644 |  | 2.465084 | -8.9 | -26.53200644 | [28 empty] | 0 |  | 0 |  | -2.121483 |  | 0.3904151
W-Cu | W-Cu | 双原子 | W-Cu |  | -0.256206 | [8 empty] | 6 |  | 74 |  | 183.84 | 6 |  |  | 6 |  |  |  | 78.6 |  | -1.987524 | 193 | 770 |  |  | 2.36 | -4.57692452 | 6 | 11 | -2.55425293 | 29 | 63.546 | 4 | 4 | 118.4 | -0.602857 | 145 | 745.5 | 1.9 | -0.24519138 | 4 | [6 empty] | 0.975092 |  |  | -1.444431 | -17.63200644 |  | 1.44344 | -8.9 | -26.53200644 | [28 empty] | -0.256206 |  |  |  | -1.444431
W-Ni | W-Ni | 双原子 | W-Ni |  | -1.738761 | [8 empty] | 6 |  | 74 |  | 183.84 | 6 |  |  | 6 |  |  |  | 78.6 |  | -2.718934 | 193 | 770 |  |  | 2.36 | -4.57692452 | 7 | 10 | -3.0851396 | 28 | 58.6934 | 4 | 8 | 112 | -0.20978 | 149 | 737.1 | 1.91 | -0.31430297 | 3 | [6 empty] | 1.062704 |  |  | -2.34031249 | -17.63200644 |  | 0.545235865 | -8.9 | -26.53200644 | [28 empty] | -1.738761 |  |  |  | -2.34031249
W-Co | W-Co | 双原子 | W-Co |  | -1.76247289 | 0.42075453 | [7 empty] | 6 |  | 74 |  | 183.84 | 6 |  |  | 6 |  |  |  | 78.6 |  | -1.931745 | 193 | 770 |  |  | 2.36 | -4.57692452 | 6 | 9 | -4.30202747 | 27 | 58.9331 | 4 | 8 | 63.7 | -0.622977 | 152 | 760.4 | 1.88 | -1.88583082 | 4 | [6 empty] | 1.122653 |  |  | -1.459726 | -17.63200644 |  | 1.734799 | -8.9 | -26.53200644 | [28 empty] | -1.76247289 |  |  |  | -1.459726 |  | 0.42075453
W-Fe | W-Fe | 双原子 | W-Fe |  | -2.77997539 | 0.2399973 | [7 empty] | 6 |  | 74 |  | 183.84 | 6 |  |  | 6 |  |  |  | 78.6 |  | -2.094839 | 193 | 770 |  |  | 2.36 | -4.57692452 | 7 | 8 | -4.54977508 | 26 | 55.845 | 4 | 8 | 5012 | -0.988687 | 156 | 762.5 | 1.83 | -3.32298257 | 4 | [6 empty] | 1.232465 |  |  | -1.030428 | -17.63200644 |  | 2.196997 | -8.9 | -26.53200644 | [28 empty] | -2.77997539 |  |  |  | -1.030428 |  | 0.2399973
W-Cr | W-Cr | 双原子 | W-Cr |  | -3.61503475 | [8 empty] | 6 |  | 74 |  | 183.84 | 6 |  |  | 6 |  |  |  | 78.6 |  | -2.707302 | 193 | 770 |  |  | 2.36 | -4.57692452 | 5 | 6 | -6.83830982 | 24 | 51.9961 | 4 | 6 | 64.3 | -1.013612 | 166 | 652.9 | 1.66 | -5.4502519 | 2 | [6 empty] | 1.349302 |  |  | -1.7130655 | -17.63200644 |  | 2.087237 | -8.9 | -26.53200644 | [28 empty] | -3.61503475 |  |  |  | -1.7130655
W-Ti | W-Ti | 双原子 | W-Ti |  | -1.134607 | [8 empty] | 6 |  | 74 |  | 183.84 | 6 |  |  | 6 |  |  |  | 78.6 |  | -2.656874 | 193 | 770 |  |  | 2.36 | -4.57692452 | 6 | 4 | -10.50368058 | 22 | 47.867 | 4 | 4 | 7.6 | -1.856666 | 176 | 658.8 | 1.54 | -2.50695597 | 5 | [6 empty] | 1.301029 |  |  | -0.5641453 | -17.63200644 |  | 2.850875835 | -8.9 | -26.53200644 | [28 empty] | -1.134607 |  |  |  | -0.5641453
W-Sc | W-Sc | 双原子 | W-Sc |  | -1.324801 | [8 empty] | 6 |  | 74 |  | 183.84 | 6 |  |  | 6 |  |  |  | 78.6 |  | -2.716623 | 193 | 770 |  |  | 2.36 | -4.57692452 | 7 | 3 | -9.18762622 | 21 | 44.955907 | 4 | 3 | 18.1 | -1.330789 | 184 | 633.1 | 1.36 | -2.06103826 | 7 | [6 empty] | 1.23666 |  |  | -0.4524479 | -17.63200644 |  | 2.15323 | -8.9 | -26.53200644 | [28 empty] | -1.324801 |  |  |  | -0.4524479
W-Pd | W-Pd | 双原子 | W-Pd | [10 empty] | 6 |  | 74 |  | 183.84 | 6 |  |  | 6 |  |  |  | 78.6 |  | -2.531759 | 193 | 770 |  |  | 2.36 | -4.57692452 | 6 | 10 |  | 46 | 106.42 | 5 | 8 | 53.7 | -0.19095 | 169 | 804.4 | 2.2 | -1.4761348 | 3 | [6 empty] | 1.044081 |  |  |  | -17.63200644 |  |  | -8.9 | -26.53200644
W-Rh | W-Rh | 双原子 | W-Rh | 0.1948184 | -2.36393622 | [8 empty] | 6 |  | 74 |  | 183.84 | 6 |  |  | 6 |  |  |  | 78.6 |  | -2.413157 | 193 | 770 |  |  | 2.36 | -4.57692452 | 7 | 9 | -2.871794 | 45 | 102.90549 | 5 | 9 | 1100 | -0.43784 | 173 | 719.7 | 2.28 | -1.19188467 | 4 | [6 empty] | 0.838951 |  |  | -3.48531699 | -17.63200644 |  | 0.5873767 | -8.9 | -26.53200644 | [28 empty] | -2.36393622 |  | 0.1948184 |  | -3.48531699
W-Ru | W-Ru | 双原子 | W-Ru |  | -2.2130977 | [8 empty] | 6 |  | 74 |  | 183.84 | 6 |  |  | 6 |  |  |  | 78.6 |  | -1.981439 | 193 | 770 |  |  | 2.36 | -4.57692452 | 5 | 8 | -6.62627206 | 44 | 101.07 | 5 | 8 | 101.3 | -1.230422 | 190 | 710.2 | 2.2 | -1.50000734 | 6 | [6 empty] | 1.018196 |  |  | -2.177515 | -17.63200644 |  | 3.291515815 | -8.9 | -26.53200644 | [28 empty] | -2.2130977 |  |  |  | -2.177515
W-Mo | W-Mo | 双原子 | W-Mo | 0.4561251 | -2.90440716 | [8 empty] | 6 |  | 74 |  | 183.84 | 6 |  |  | 6 |  |  |  | 78.6 |  | -2.203543 | 193 | 770 |  |  | 2.36 | -4.57692452 | 7 | 6 | -7.05822662 | 42 | 95.95 | 5 | 6 | 71.9 | -1.447955 | 212 | 684.3 | 2.16 | -4.65369438 | 6 | [6 empty] | 1.279196 |  |  | -0.9093377 | -17.63200644 |  | 4.080459 | -8.9 | -26.53200644 | [28 empty] | -2.90440716 |  | 0.4561251 |  | -0.9093377
W-Y | W-Y | 双原子 | W-Y |  | -1.399225 | 0.4477647 | [7 empty] | 6 |  | 74 |  | 183.84 | 6 |  |  | 6 |  |  |  | 78.6 |  | -2.626967 | 193 | 770 |  |  | 2.36 | -4.57692452 | 7 | 3 | -8.78786907 | 39 | 88.905838 | 5 | 3 | 29.6 | -1.959808 | 198 | 600 | 1.22 | -2.20212807 | 6 | [6 empty] | 1.085318 |  |  | -0.4320061 | -17.63200644 |  | 1.845691 | -8.9 | -26.53200644 | [28 empty] | -1.399225 |  |  |  | -0.4320061 |  | 0.4477647
W-Nb | W-Nb | 双原子 | W-Nb | [10 empty] | 6 |  | 74 |  | 183.84 | 6 |  |  | 6 |  |  |  | 78.6 |  | 0.939073 | 193 | 770 |  |  | 2.36 | -4.57692452 | 6 | 2 | -10.2739194 | 41 | 92.90637 | 5 | 5 | 86.1 | -2.55546 | 177 | 652.1 | 1.6 | -3.1842278 | 7 | [6 empty] | 1.223532 |  |  | -0.8564459 | -17.63200644 |  |  | -8.9 | -26.53200644 | [32 empty] | -0.8564459
W-Pt | W-Pt | 双原子 | W-Pt | 0 | 0 | 1.9600018 | [7 empty] | 6 |  | 74 |  | 183.84 | 6 |  |  | 6 |  |  |  | 78.6 |  | -2.004726 | 193 | 770 |  |  | 2.36 | -4.57692452 | 7 | 10 | -11.30699837 | 78 | 195.084 | 6 | 8 | 205.3 | -0.924801 | 185 | 870 | 2.28 | -0.52997639 | 6 | [6 empty] | 1.199506 |  |  | -1.328793 | -17.63200644 |  | 4.303287715 | -8.9 | -26.53200644 | [28 empty] | 0 |  | 0 |  | -1.328793 |  | 1.9600018
W-Os | W-Os | 双原子 | W-Os | 0 | 0 | [8 empty] | 6 |  | 74 |  | 183.84 | 6 |  |  | 6 |  |  |  | 78.6 |  | -1.424901 | 193 | 770 |  |  | 2.36 | -4.57692452 | 5 | 8 | -5.80935744 | 76 | 190.23 | 6 | 8 | 106.1 | -1.252993 | 188 | 840 | 2.2 | -2.90555222 | 4 | [6 empty] | 1.933946 |  |  | -2.779793 | -17.63200644 |  | 1.999085045 | -8.9 | -26.53200644 | [28 empty] | 0 |  | 0 |  | -2.779793
W-Re | W-Re | 双原子 | W-Re | 0.1517006 | -2.938312 | 1.447528 | [7 empty] | 6 |  | 74 |  | 183.84 | 6 |  |  | 6 |  |  |  | 78.6 |  | -1.718097 | 193 | 770 |  |  | 2.36 | -4.57692452 | 7 | 7 | -7.08893097 | 75 | 186.207 | 6 | 7 | 14.5 | -1.61215 | 193 | 760 | 1.9 | -4.6162044 | 6 | [6 empty] | 1.023554 |  |  | -1.436253 | -17.63200644 |  | 4.090071 | -8.9 | -26.53200644 | [28 empty] | -2.938312 |  | 0.1517006 |  | -1.436253 |  | 1.447528
ceo2-CeO2 | ceo2-CeO2 | 单原子 | ceo2 |  |  |  | 2.355 | 2.354 | 2.355 | 2.354 | 2.355 | 2.354 | 2.371 | 4 | 22 | 58 | 204 | 140.116 | 6 | 6689 | 412 |  | 3360 | 11 | 797.9 | 50 | 1.4 |  | 185 | 5.539 | 20.2 | 10.88 | 1.12 |  | 16 | [13 empty] | -2.38 |  | 1.19 |  |  |  |  | 0.97 |  |  |  |  | 3.1345 |  |  |  |  | 1.34 | 1.6 | 2.01 | 2.1 | 0.33 | -2.7 | -3.99 | 0.24 | 0.38 | 0.92 | 0.75 | 1.21 | 0.75 | 1.42 | 1.64 | 0.2186 | 1.43 | 3.33 | 1.05
Ir-CeO2 | Ir-CeO2 | 单原子 | Ir |  |  |  | 2.14 | 2.015 | 2.119 | 2.14 | 2.139 | 2.148 | 2.85 | 9 | 320 | 77 | 8.9 | 192.22 | 6 | 22560 | 1670 | 9 | 4428 | 150 | 2466 | 151 | 21 |  | 136 | 5.98 | 28.44 | 18.82 | 2.2 |  | 7 | [15 empty] | 1.07 | -2.546 | -1.53 | -2.68 |  |  | 0.68 |  |  | -6.02 | 1.614897 |  |  | -6.94 | -12.96 | [13 empty] | 1.1 | 1.17 |  | 1.13 | 1.42 | [21 empty] | -2.036122 | -0.0835 | 0.47 |  |  | -2.246842 | -0.5801677
Sn-CeO2 | Sn-CeO2 | 单原子 | Sn |  |  |  | 2.504 | 2.086 | 2.504 | 2.087 | 2.512 | 2.087 | 2.116 | 2 | 58 | 50 | 45 | 118.7 | 5 | 7310 | 51 |  | 2602 | 67 | 231.93 | 107.3 | 9.1 |  | 145 | 7.344 | 30.502 | 14.632 | 1.96 |  | 4 | [15 empty] | 1.17 | -1.29 | -2.31 |  |  |  | 0.69 |  |  | -9.31724263 | 1.560437 |  |  | -3.14 | -12.45724263 | [13 empty] | 1.39 | 1.61 |  | 0.71 | 0.85
Nb-CeO2 | Nb-CeO2 | 单原子 | Nb | [10 empty] | 5 | 170 | 41 |  | 92.9 | 5 | 8570 | 736 |  | 4744 | 54 | 2477 | 0.892 | 6.7 |  | 198 | 6.759 | 25.04 | 14.3 | 1.6 | [17 empty] | 1.1589985 | -2.98 | -2.6329475 | -4.637 |  |  | 0.64 |  |  | -13.83340718 | 1.477142 |  |  | -7.57 | -21.40340718
Os-CeO2 | Os-CeO2 | 单原子 | Os | [10 empty] | 8 | 463 | 76 |  | 190.23 | 6 | 22590 | 3920 |  | 5012 | 12 | 3033 | 106.1 | 88 |  | 185 | 8.71 |  | 16.58 | 2.2 | [17 empty] | 0.9723694 | -2.802 | -1.9415673 | -3.256 |  |  | 0.63 |  |  | -6.699055 | 0.9954255 |  |  | -8.17 | -14.86905473
单位-CeO2 | 单位-CeO2 | 单原子 | 单位
CeO2 | CeO2 | 纯载体 | Ce |  |  |  | 2.37 | 2.37 | 2.37 | 2.37 | 2.37 | 2.37 | 2.39 | 4 | 22 | 58 |  | 140.116 | 6 | 6689 | 412 | 3 | 3360 | 11 | 797.9 | 50 | 1.4 |  | 185 | 534.4 | 1949 | 1050 | 1.12 |  | 8 | [13 empty] | 9.611843 | -3.888 | 7.192522 | -2.49 | [8 empty] | 2.294283 |  |  |  |  | 1.34 | 1.6 | 2.01 | 2.1 | 0.33 | -2.7 | -3.99 | 0.24 | 0.38 | 0.92 | 0.75 | 1.21 | 0.75 | 1.42 | 1.64 | 0.2186 | 1.43 | 3.33 | 1.05 | [20 empty] | -0.788362 |  |  |  |  | -1.035265 | -0.0922907
CeO2-x | CeO2-x | 氧空位 | CeO2 |  |  |  | 2.29 | 2.32 | 2.29 | 2.32 | 2.29 |  | 2.3 | 4 | 22 | 58 |  | 140.116 | 6 | 6689 | 412 | 3 | 3360 | 11 | 797.9 | 50 | 1.4 |  | 185 | 534.4 | 1949 | 1050 | 1.12 |  | 7 | [69 empty] | -0.944783 |  |  |  |  | -1.147223 | -1.997567
Ti-CeO2-x | Ti-CeO2-x | 氧空位 | Ti |  |  |  | 2.41 | 2.46 | 2.4 | 2.51 | 2.3 |  | 2.39 | 4 | 22 | 58 |  | 140.116 | 6 | 6689 | 412 | 3 | 3360 | 11 | 797.9 | 50 | 1.4 |  | 185 | 534.4 | 1949 | 1050 | 1.12 |  | 6 | [28 empty] | -4.85 | -17.1948511 | [34 empty] | 0 | -1.033953 | 0 | -1.436416 | 0.032853 | -1.29782 | 0.2017 | 0.32758 | -1.960255 | 1.659049 | -1.669403 | -1.4929937
V-CeO2-x | V-CeO2-x | 氧空位 | V |  |  |  | 2.33 | 2.46 | 2.28 | 2.54 | 2.41 |  | 2.43 | 4 | 22 | 58 |  | 140.116 | 6 | 6689 | 412 | 3 | 3360 | 11 | 797.9 | 50 | 1.4 |  | 185 | 534.4 | 1949 | 1050 | 1.12 |  | 6 | [28 empty] | -5.31 | -15.3036899 | [33 empty] | 1.092867 | 3.918746 | -1.847904 | 0.192983 | -0.837524 | 0 | -1.789918 | 0.5536 | 0.73942 | -2.380027 | 1.234841 | -2.038648 | -1.7409297
Cr-CeO2-x | Cr-CeO2-x | 氧空位 | Cr |  |  |  | 2.38 | 2.49 | 2.39 | 2.51 | 2.28 |  | 2.43 | 4 | 22 | 58 |  | 140.116 | 6 | 6689 | 412 | 3 | 3360 | 11 | 797.9 | 50 | 1.4 |  | 185 | 534.4 | 1949 | 1050 | 1.12 |  | 6 | [28 empty] | -4.1 | -12.493975 | [33 empty] | 0.138764 | 1.105621 | -0.474411 | 0.112479 | -0.493264 | 0.33743 | -1.567459 | -0.0437 | 0.56611 | -2.146101 | 1.579494 | -2.037525 | -1.5937287
Mn-CeO2-x | Mn-CeO2-x | 氧空位 | Mn |  |  |  | 2.46 | 2.45 | 2.3 | 2.44 | 2.42 |  | 2.4 | 4 | 22 | 58 |  | 140.116 | 6 | 6689 | 412 | 3 | 3360 | 11 | 797.9 | 50 | 1.4 |  | 185 | 534.4 | 1949 | 1050 | 1.12 |  | 6 | [28 empty] | -2.92 | -11.3125915 | [33 empty] | 0.471942 | 0.690959 | -1.58459 | 0.020999 | -0.018079 | 0.125929 | -0.973945 | -0.1306 | 0.24573 | -2.118403 | 1.387448 | -1.370213 | -1.385743
Fe-CeO2-x | Fe-CeO2-x | 氧空位 | Fe |  |  |  | 2.43 | 2.45 | 2.32 | 2.46 | 2.38 |  | 2.39 | 4 | 22 | 58 |  | 140.116 | 6 | 6689 | 412 | 3 | 3360 | 11 | 797.9 | 50 | 1.4 |  | 185 | 534.4 | 1949 | 1050 | 1.12 |  | 6 | [28 empty] | -4.28 | -9.9680531 | [33 empty] | 1.119372 | 1.286878 | -1.5212 | 0.303056 | -0.643321 | 0 | -2.175832 | -0.0188 | 0.10352 | -2.107139 | 1.600757 | -2.830257 | -1.76462
Co-CeO2-x | Co-CeO2-x | 氧空位 | Co |  |  |  | 2.35 | 2.47 | 2.42 | 2.51 | 2.3 |  | 2.41 | 4 | 22 | 58 |  | 140.116 | 6 | 6689 | 412 | 3 | 3360 | 11 | 797.9 | 50 | 1.4 |  | 185 | 534.4 | 1949 | 1050 | 1.12 |  | 6 | [28 empty] | -4.39 | -9.5993738 | [33 empty] | 0.423414 | 1.59917 | -1.81096 | 0.17906 | -0.2637 | 0.1165 | -0.784898 | -0.3076 | 0.38843 | -2.120687 | 1.38891 | -1.976604 | -1.104584
Ni-CeO2-x | Ni-CeO2-x | 氧空位 | Ni |  |  |  | 2.22 | 2.29 | 2.34 | 2.37 | 2.23 |  | 2.32 | 4 | 22 | 58 |  | 140.116 | 6 | 6689 | 412 | 3 | 3360 | 11 | 797.9 | 50 | 1.4 |  | 185 | 534.4 | 1949 | 1050 | 1.12 |  | 6 | [28 empty] | -4.44 | -8.53391625 | [33 empty] | 2.235346 | 2.068295 | -0.328052 | 0.160134 | -1.830134 | 0.381786 | -1.978773 | -0.884 | 0.613 | -2.183364 | 0.23512 | -2.536404 | -2.109111
Cu-CeO2-x | Cu-CeO2-x | 氧空位 | Cu |  |  |  | 2.48 | 2.43 | 2.33 | 2.47 | 2.41 |  | 2.37 | 4 | 22 | 58 |  | 140.116 | 6 | 6689 | 412 | 3 | 3360 | 11 | 797.9 | 50 | 1.4 |  | 185 | 534.4 | 1949 | 1050 | 1.12 |  | 6 | [28 empty] | -3.49 | -8.22961847 | [33 empty] | 1.279618 | 2.457991 | -1.661055 | 0.46473 | -0.758831 | 0.375755 | -0.954847 | 0.269184 | 0.291559 | -2.215835 | 0.915276 | -1.087701 | -0.8519757
Pd-CeO2-x | Pd-CeO2-x | 氧空位 | Pd |  |  |  | 2.5 | 2.43 | 2.41 | 2.46 | 2.33 |  | 2.38 | 4 | 22 | 58 |  | 140.116 | 6 | 6689 | 412 | 3 | 3360 | 11 | 797.9 | 50 | 1.4 |  | 185 | 534.4 | 1949 | 1050 | 1.12 |  | 6 | [28 empty] | -3.89 | -7.3901288 | [33 empty] | 0.435248 | 2.12906 | -1.256235 | 0.208397 | -1.61876 | 0 | -1.347353 | -0.645512 | 0.212594 | -2.364094 | 0.481032 | -1.83161 | -1.5652227
Pt-CeO2-x | Pt-CeO2-x | 氧空位 | Pt |  |  |  | 2.5 | 2.43 | 2.41 | 2.46 | 2.33 |  | 2.39 | 4 | 22 | 58 |  | 140.116 | 6 | 6689 | 412 | 3 | 3360 | 11 | 797.9 | 50 | 1.4 |  | 185 | 534.4 | 1949 | 1050 | 1.12 |  | 6 | [28 empty] | -5.84 | -8.83681126 | [33 empty] | 0.223 | 0.98543 | -0.588 | 0.0675 | -0.756855 | 0.1995 | -1.577105 | -0.1105 | 0.1608 | -2.197045 | 0.062005 | -2.217646 | -2.252745
Rh-CeO2-x | Rh-CeO2-x | 氧空位 | Rh |  |  |  | 2.45 | 2.44 | 2.32 | 2.47 | 2.41 |  | 2.39 | 4 | 22 | 58 |  | 140.116 | 6 | 6689 | 412 | 3 | 3360 | 11 | 797.9 | 50 | 1.4 |  | 185 | 534.4 | 1949 | 1050 | 1.12 |  | 6 | [28 empty] | -5.75 | -9.6714045 | [39 empty] | -1.60074 | 0.2488 | 0.26837 |  |  | -1.974929 | -2.2865437
Ru-CeO2-x | Ru-CeO2-x | 氧空位 | Ru |  |  |  | 2.42 | 2.47 | 2.31 | 2.47 | 2.39 |  | 2.4 | 4 | 22 | 58 |  | 140.116 | 6 | 6689 | 412 | 3 | 3360 | 11 | 797.9 | 50 | 1.4 |  | 185 | 534.4 | 1949 | 1050 | 1.12 |  | 6 | [28 empty] | -6.74 | -12.1595755 | [35 empty] | -1.09853 |  |  |  | -1.724301 | -0.1971 | 0.00696 |  |  | -2.726092 | -2.23884
Ir-CeO2-x | Ir-CeO2-x | 氧空位 | Ir |  |  |  | 2.49 | 2.44 | 2.31 | 2.47 | 2.39 |  | 2.38 | 4 | 22 | 58 |  | 140.116 | 6 | 6689 | 412 | 3 | 3360 | 11 | 797.9 | 50 | 1.4 |  | 185 | 534.4 | 1949 | 1050 | 1.12 |  | 6 | [28 empty] | -4.03684 | -10.727244 | [39 empty] | -1.547379 |  |  |  |  | -2.533062 | -2.4294237